## Lista WPQR
id | wpqrnum | trzecia_strona | podstawa_normatywna | metoda_spawania | gatunek_mat1 | gatunek_mat2 | grupa_materialowa1 | grupa_materialowa2 | blacha_rura | spoina | grubosc_probki | zakres_kwalifikacji | srednica_prob | zakres_kwalifikacji2 | pozycja_spawania | szczegoly | temp_udarnosci | ceq | re | rm | podgrzewanie_miedzysciegowe | nazwa_spoiwa | srednica_spoiwa | rodzaj_gazu | pwht | data_wydania | uwagi_1 | uwagi_2
1 | 01/SLV/D (75/SLV/DC) | internal | PN-EN ISO 15614-7 | 135 | Weldox 700E | Weldox 700E | 3.1 | 3.1 | P | Napawanie | 16,0 | 12,8 - 24,0 | - | >500 | PA | Napawanie |  |  | - | - | - | OK Autrod 12.64 | 1 | M21 | - | 2012.02.14 | Dellner Couplers
2 | 02/SLV/D (76/SLV/DC) | internal | PN-EN ISO 15614-7 | 135 | Weldox 700E | Weldox 700E | 3.1 | 3.1 | P | Napawanie | 16,0 | 12,8 - 24,0 | - | >500 | PA | Napawanie |  |  | - | - | - | Bohler X 70-IG | 1 | M21 | - | 2012.01.03 | Dellner Couplers
3 | 03/SLV/D (77/SLV/DC) | internal | PN-EN ISO 15614-7 | 135 | Weldox 700E | Weldox 700E | 3.1 | 3.1 | P | Napawanie | 16,0 | 12,8 - 24,0 | - | >500 | PA | Napawanie |  |  | - | - | - | OK Autrod 12.64 | 1 | M21 | - | 2012.01.04 | Dellner Couplers
4 | 04/SLV/D (78/SLV/DC) | internal | PN-EN ISO 15614-7 | 135 | Weldox 700E | Weldox 700E | 3.1 | 3.1 | P | Napawanie | 16,0 | 12,8 - 24,0 | - | >500 | PA | Napawanie |  |  | - | - | - | Bohler X 70-IG | 1 | M21 | - | 2012.01.04 | Dellner Couplers
5 | 05/SLV/D (79/SLV/DC) | internal | PN-EN ISO 15614-7 | 135 | DCAB 500D (G10MnMoV6-3) | DCAB 500D (G10MnMoV6-3) | 5.1 | 5.1 | P | Napawanie | 10,0 | 8,0 - 15,0 | - | >500 | PA | Napawanie |  |  | - | - | - | OK AristoRod 69 | 1 | M21 | - | 2012.05.08 | Dellner Couplers
6 | 06/SLV/D (80/SLV/DC) | internal | PN-EN ISO 15614-7 | 135 | DCAB 500D (G10MnMoV6-3) | DCAB 500D (G10MnMoV6-3) | 5.1 | 5.1 | P | Napawanie | 16,0 | 12,8 - 24,0 | - | >500 | PA | Napawanie |  |  | - | - | - | OK AristoRod 69 | 1 | M21 | - | 2012.05.08 | Dellner Couplers
7 | 07/SLV/D | internal | PN-EN ISO 15614-1 | 135 | 25CrMo4 | 25CrMo4 | 5.1 | 5.1 | P | FW | 15,0 - 17,0 | 7,5 - 34,0 | - | >500 | PB | ml |  |  | - | - | - | Bohler X 70-IG | 1 | M21 | - | 2012.12.10 | Dellner Couplers
8 | 08/SLV/D | internal | PN-EN ISO 15614-1 | 135 | S355J2G3 | S355J2H | 1.2 | 1.2 | P-T | BW | 15,0 - 25,0 | 7,5 - 50,0 | D82,5 | ≥ Ø41,25 | PA | BW 10 ss mb |  |  | - | - | - | Fluxofil M42 | 1.2 | M21 | - | 2013.02.22 | Dellner Couplers
9 | 09/SLV/D | internal | PN-EN ISO 15614-1 | 136 | S355J2G3 | S355J2H | 1.2 | 1.2 | P-T | FW | (15,0 - 30,0) | ≥ 5 | D82,5 | ≥ Ø41,25 | PB | a4 |  |  | - | - | - | FILARC PZ6111 | 1.2 | M21 | - | 2013.02.22 | Dellner Couplers
10 | 1/SLV/DC | internal | EN 288-3 | 135 | Weldox 960E | Weldox 960E | 3.2 | 3.2 | P | BW | 12,0 | 3,0 - 24,0 | - | >500 | PA |  |  |  | - | - | - | Bohler X 90-IG | 1.2 | M21 | - | 2004.12.03 | Dellner Couplers
11 | 10/SLV/D | internal | PN-EN ISO 15614-1 | 135 | S355JR2 | Ovako 280 | 1.2 | 1.3 | P-T | BW | Y8 (9,0 - 25,0) | 3,0 - 50,0 | D88 | ≥ Ø44 | PA | 8Y |  |  | - | - | - | OK Autrod 12.64 | 1 | M21 | - | 2013.03.15 | Dellner Couplers
12 | 10/SLV/DC | internal | PN-EN ISO 15613 | 135 | Weldox 700E | S690QL | 3.1 | 3.1 | T | FW | 3,0 - 10,0 | 3,0 - 20,0 | D35 | ≥ Ø25 | PB | a2 a6 |  |  | - | - | - | Bohler X 70-IG | 1 | M21 | - | 2013.10.01 | Dellner Couplers
13 | 100/SLV/DC | internal | PN-EN ISO 15613 | 141/111 | S690QL | SS2333 | 3.1 | 8.1 | P - T | BW | 1/2V9 (2 - 12) | 1/2V9: 3 - 18 (1,4 - 24) | D32 | ≥ Ø25 | PA | 1/2V9 |  |  |  |  | n.a. | Avesta 309L-Si / P5 | 1 | I1 | n.a. | 42614 | Dellner Components Sp. z o.o.
14 | 101R/SLV/DC | internal | PN-EN ISO 15614-1 | 138 Robot | DCAB 600D | DCAB 600D | 5.1 | 5.1 | T | BW | BW16 (18) | BW16: 8 - 32 (9 - 36) | D175 | ≥ Ø87,5 | PA | BW 16 ss mb |  |  |  |  | n.a. | Bohler 700 T-MC | 1.2 | M21 | n.a. | 42748 | Dellner Components Sp. z o.o.
15 | 102/SLV/DC | internal | PN-EN ISO 15613 | 138 | SS2172-21 | S355J0 | 1.2 | 1.2 | P | BW | 1/2Y5 (10 - 14,5) | 1/2Y5: 3 - 7 (5 - 19) | N.A. | N.A. | PA | 1/2Y5 |  |  |  |  | n.a. | Fluxofil M42 | 1.2 | M21 | n.a. | 42879 | Dellner Components Sp. z o.o. | 175282
16 | 103/SLV/DC | internal | PN-EN ISO 15614-1 | 138 Robot | E460K2+N | Ovako 280T+N | 1.3 | 1.3 | T | BW | BW12 (17) | BW12: max24 (3 - 24) | D152 | ≥ Ø76 | PA | BW 12 ss mb |  |  |  |  | n.a. | Bohler 700 T-MC | 1.2 | M21 | n.a. | 43115 | Dellner Components Sp. z o.o.
17 | 104/SLV/DC | internal | PN-EN ISO 15614-1 | 135 | S355J2 | S355J2 | 1.2 | 1.2 | P | FW | a5 (25) | a5: 3,75 - 7,5 (≥5) | N.A. | N.A. | PB | a5 |  |  |  |  | t = (30 - 45) 75 t = (45 - 130) 180 | OK Autrod 12.64 | 1 | M21 | n.a. | 43157 | Dellner Components Sp. z o.o. | 1054410
18 | 105/SLV/DC | internal | PN-EN ISO 15613 | 135 | S355J2 | S355J2 | 1.2 | 1.2 | P | BW / FW | a5 / 1/2Y7 / 1/2Y12 (28 - 50) | a5: no restriction / 1/2Y7: max14 / 1/2Y12: max24 (14 - 100) | N.A. | N.A. | PA / PB | a5 / 1/2Y7 / 1/2Y12 |  |  |  |  | t = (30 - 45) 75 t = (45 - 100) 180 | EMK 8 | 1 | M21 | n.a. | 43157 | Dellner Components Sp. z o.o. | 1054410
19 | 106R/SLV/DC | internal | PN-EN ISO 15613 | 138 Robot | S355J2 | S355J2 | 1.2 | 1.2 | P | BW / FW | a5 / 1/2Y7 / 1/2Y12 (28 - 50) | a5: no restriction / 1/2Y7: max14 / 1/2Y12: max24 (14 - 100) | N.A. | N.A. | PA / PB | a5 / 1/2Y7 / 1/2Y12 |  |  |  |  | t = (30 - 45) 75 t = (45 - 100) 100 | Bohler 700 T-MC | 1.2 | M21 | n.a. | 43157 | Dellner Components Sp. z o.o. | 1054410
20 | 107/SLV/DC | internal | PN-EN ISO 15614-1 | 141 | SS2333 | DCAB 500D | 8.1 | 5.1 | P - T | FW | a3 (8 - 25) | a3: no restrictions (3 - 50) | D25 | ≥ Ø12,5 | PB | a3 |  |  |  |  | 180 | P5 | 2 | I1 | n.a. | 43157 | Dellner Components Sp. z o.o.
21 | 108/SLV/DC | internal | PN-EN ISO 15614-1 | 135 | S355J2+N | S355J2+N | 1.2 | 1.2 | P | BW | BW12 (12) | BW12: max24 (3 - 24) | N.A. | N.A. | PA | BW 12 ss nb | [5 empty] | EMK 8 | 1 | M21 | n.a. | 43181 | Dellner Components Sp. z o.o.
22 | 109/SLV/DC | internal | PN-EN ISO 15613 | 141 | S690QL | S355JR | 1.2 | 3.1 | P - T | BW | 1/2Y4 (10) | 1/2Y4: max8 (3 - 20) | D15 | ≥ Ø7,5 | PA | 1/2Y4 |  |  |  |  | 100 | ER 100 S-G | 2.4 | I1 | n.a. | 43691 | Dellner Components Sp. z o.o. | 1090671
23 | 11/SLV/D | internal | PN-EN ISO 15614-1 | 135 | S355J2G3 | S355J2G3 | 1.2 | 1.2 | P | BW | Y3 (5,0 - 17,0) | 3,0 - 34,0 |  | >500 | PA | 1/2Y3 |  |  | - | - | - | OK Autrod 12.64 | 1 | M21 | - | 2013.03.15 | Dellner Couplers
24 | 110R/SLV/DC | internal | PN-EN ISO 15614-1 | 138 Robot | SS2225-23 | E590K2+QT | 1.3 | 5.1 | T | BW | BW15 (12,5 - 14,5) | BW15: max30 (6 - 29) | D286 | ≥ Ø143 | PA | BW15 ss mb |  |  |  |  | 180 | Bohler 700 T-MC | 1.2 | M21 | n.a. | 43385 | Dellner Components Sp. z o.o. | 181435
25 | 111R/SLV/DC | internal | PN-EN ISO 15614-1 | 138 Robot | Ovako 280T | Ovako 280T | 1.3 | 1.3 | T | BW | BW16 (28) | BW16: max32 (14 - 56) | D170 | ≥ Ø85 | PA | BW16 ss mb |  |  |  |  | n.a. | Bohler X70 l-MC | 1.2 | M21 | n.a. | 43385 | Dellner Components Sp. z o.o.
26 | 112R/SLV/DC | internal | PN-EN ISO 15613 | 138 Robot | E470+AR | S355J2+N | 1.2 | 1.3 | P - T | BW | 1/2Y5 (15 - 53) | 1/2Y5: max10 (7,5 - 58,3) | D230 | ≥ Ø115 | PA | 1/2Y5 |  |  |  |  | t = (30 - 45) 75 t = (45 - 50) 150 | Bohler 700 T-MC | 1.2 | M21 | n.a. | 43861 | Dellner Components Sp. z o.o. | 1113382
27 | 113R/SLV/DC | internal | PN-EN ISO 15614-1 | 138 Robot | E470+AR | S355J2+N | 1.2 | 1.3 | P - T | FW | a3 (15 - 53) | a3: 2,25 - 4,5 (≥3) | D230 | ≥ Ø115 | PB | a3 |  |  |  |  | t = (30 - 45) 75 t = (45 - 50) 150 t≥(50) 180 | Bohler 700 T-MC | 1.2 | M21 | n.a. | 43861 | Dellner Components Sp. z o.o. | 1113382
28 | 114/SLV/DC | internal | PN-EN ISO 15613 | 135 | 25CrMo4+QT | S690QL | 3.1 | 5.1 | P | BW | 1/2Y7 (18 - 19,5) | 1/2Y7: max14 (9 - 39) | n.a. | >500 | PA | 1/2Y7 |  |  |  |  | 180 | OK AristoRod 69 | 1 | M21 | n.a. | 43516 | Dellner Components Sp. z o.o. | 1118953
29 | 115/SLV/DC | internal | PN-EN ISO 15614-1 | 135 | 25CrMo4+QT | S690QL | 3.1 | 5.1 | P | FW | a7 (18 - 19,5) | a7: no restrictions (3- 39) | n.a. | n.a. | PB | a7 |  |  |  |  | 180 | OK AristoRod 69 | 1 | M21 | n.a. | 43880 | Dellner Components Sp. z o.o. | 1118953
30 | 116/SLV/DC | internal | PN-EN ISO 15613 | 141 | SS2333 | SS2333 | 8.1 | 8.1 | P - T | FW | a3 (10) | a3: 2,25 - 4,5 (3 - 20) | D16 | ≥ Ø8 | PB | a3 |  |  |  |  | n.a. | OK Tigrod 308L Si | 2.4 | I1 | n.a. | 43901 | Dellner Components Sp. z o.o. | 1039322
31 | 117/SLV/DC | internal | PN-EN ISO 15613 | 141 | SS2333 | SS2333 | 8.1 | 8.1 | P - T | FW | plug weld (10) | plug weld: 2,25 - 4 (3 - 20) | D12 | Ø3 - Ø24 | PB | plug weld |  |  |  |  | n.a. | OK Tigrod 308L Si | 2.4 | I1 | n.a. | 43901 | Dellner Components Sp. z o.o. | 1039322
32 | 118/SLV/DC | internal | PN-EN ISO 15613 | 135 | S690QL | E460K2+N | 1.3 | 3.1 | P - T | BW | 1/2Y6 (8 - 15) | 1/2Y6: max12 (4- 16,5) | D96 | ≥ Ø48 | PA | 1/2Y6 |  |  |  |  | 100 | OK AristoRod 69 | 1 | M21 | n.a. | 43920 | Dellner Components Sp. z o.o. | 1051624
33 | 119/SLV/DC | internal | PN-EN ISO 15614-1 | 135 | S690QL | E460K2+N | 3.1 | 1.3 | P - T | FW | a5 (11 - 15) | a5: 3,75 - 7,5 (3 - 30) | D102 | ≥ Ø51 | PB | a5 |  |  |  |  | 100 | OK AristoRod 69 | 1 | M21 | n.a. | 43920 | Dellner Components Sp. z o.o. | 1051624
34 | 12/SLV/D | internal | PN-EN ISO 15614-1 | 135 | 25CrMo4 | 25CrMo4 | 5.1 | 5.1 | P | BW | BW18,0 | 9,0 - 36,0 |  | >500 | PA | BW 18 ss mb |  |  | - | - | - | OK AristoRod 69 | 1 | M21 | - | 2014.08.14 | Dellner Couplers
35 | 120R/SLV/DC | internal | PN-EN ISO 15613 | 138 Robot | 790QL | S355J2+N | 1.2 | 3.2 | P - T | BW | 1/2Y5 (15 - 53) | 1/2Y5: max10 (7,5 - 58,3) | D230 | ≥ Ø115 | PA | 1/2Y5 |  |  |  |  | t = (30 - 45) 75 t = (45 - 50) 150 | Bohler 700 T-MC | 1.2 | M21 | n.a. | 43930 | Dellner Components Sp. z o.o. | 1113382
36 | 121R/SLV/DC | internal | PN-EN ISO 15614-1 | 138 Robot | 790QL | S355J2+N | 1.2 | 3.2 | P - T | FW | a3 (15 - 53) | a3: 2,25 - 4,5 (≥3) | D230 | ≥ Ø115 | PB | a3 |  |  |  |  | t = (30 - 45) 75 t = (45 - 50) 150 t≥(50) 180 | Bohler 700 T-MC | 1.2 | M21 | n.a. | 43930 | Dellner Components Sp. z o.o. | 1113382
37 | 122/SLV/DC | internal | PN-EN ISO 15614-1 | 111 | 790QL | SS2333 | 3.2 | 8.1 | P - T | FW | a3 (8 - 25) | a3: 2,25 - 4,5 (3 - 25) | D25 | ≥ Ø12,5 | PB | a3 |  |  |  |  | n.a. | OK 67.70 | 2.5 | n.a. | n.a. | 43930 | Dellner Components Sp. z o.o. | 1113382
38 | 123/SLV/DC | internal | PN-EN ISO 15613 | 135 | Ovako 280 (E470) | S700MCE | 1.3 | 2.2 | P - T | BW | 1/2Y8 (10 - 14,25) | 1/2Y8: max16 (3 - 28,5) | D114 | ≥ Ø57 | PA | 1/2Y8 |  |  |  |  | n.a. | OK AristoRod 69 | 1 | M21 | 580 | 43962 | Dellner Components Sp. z o.o. | 1015662
39 | 124/SLV/DC | internal | PN-EN ISO 15613 | 135 | S500 ML | S700MCE | 2.1 | 2.2 | P | BW | 1/2Y10 (10 - 25) | 1/2Y10: max20 (3 - 50) | n.a. | >500 | PA | 1/2Y 10 |  |  |  |  | n.a. | OK AristoRod 69 | 1 | M21 | 580 | 43962 | Dellner Components Sp. z o.o. | 1015662
40 | 125/SLV/DC | internal | PN-EN ISO 15613 | 135 | S700 MCE | S700MCE | 2.2 | 2.2 | P | BW | 5X (10) | 5X: max10 (3 - 20) | n.a. | >500 | PA | 5X bs gg |  |  |  |  | n.a. | OK AristoRod 69 | 1 | M21 | 580 | 2020.0511 | Dellner Components Sp. z o.o. | 1015662 żłobienie
41 | 126/SLV/DC | internal | PN-EN ISO 15613 | 141 | M201 E | 25CrMo4 | 5.1 | 5.1 | P - T | BW | Y5 (11) | Y5: max10 (5,5 - 22) | D20 | ≥ Ø10 | PA | Y5 |  |  |  |  | 180 | OK Autrod 12.64 | 2 | I1 | n.a. | 44151 | Dellner Sp. z o.o. | 1118468
42 | 127/SLV/DPL | internal | PN-EN ISO 15613 | 135 | S355J2+N | S355J2+N | 1.2 | 1.2 | P - T | FW | a3 (8 - Ø36) | a3: 2,25 - 4,5 (3,0 - 16,0) | D36 | ≥ Ø18 | PB | a3 |  |  |  |  | 20 | OK Autrod 12.64 | 1,0 | M21 | n.a. | 2021.02.12 | Dellner Sp. z o.o. | 1114846
43 | 128/SLV/DPL | internal | PN-EN ISO 15613 | 141 | 304 | 304 | 8.1 | 8.1 | P - T | FW | a3 (18 - Ø33,7) | a3 ml (3,0 - 36,0) | D33,7 | ≥ Ø16.85 | PB | a3 |  |  |  |  | 100 | OK Tigrod 308LSi | 1,6 | I1 | n.a. | 2021.02.13 | Dellner Sp. z o.o. | 1118032
44 | 129/SLV/DPL | internal | PN-EN ISO 15613 | 141 | 304 | 304 | 8.1 | 8.1 | P - T | FW | a2 (Ø33,7x3.2 - Ø40x3) | a2: 1,5 - 3,0 (3,0 - 6,4) | D33,7 | ≥ Ø16.85 | PB | a2 |  |  |  |  | N/A | OK Tigrod 308LSi | 1,6 | I1 | n.a. | 2021.02.13 | Dellner Sp. z o.o. | 1118032
45 | 13/SLV/D | internal | PN-EN ISO 15613 | 141/135 | Weldox 700E | SS2333 | 3.1 | 8.1 | P - T | BW | 1/2Y7 (2,0 - 8,0) | 3,0 - 14,0 (1,5 - 16,0) | D32 | ≥ Ø25 | PA | 1/2Y7 |  |  | - | - | - | 141. P5 Avesta 135. 309L-Si Avesta | 2,0 1,0 | I1 M12 | - | 2014.09.01 | Dellner Couplers
46 | 130/SLV/DPL | internal | PN-EN ISO 15613 | 135 | S355J2+N | S355J2+N | 1.2 | 1.2 | P - T | FW | a4 (10 - Ø25x6.45) | a4: 3,0 - 6,0 (3,0 - 20,0) | D25 | ≥ Ø12,5 | PB | a4 |  |  |  |  | 20 | OK Autrod 12.64 | 1,0 | M21 | n.a. | 2021.02.13 | Dellner Sp. z o.o. | 1114846
47 | 131/SLV/DPL | internal | PN-EN ISO 15613 | 135 | S355J2+N | S355J2+N | 1.2 | 1.2 | P - T | FW | z2 (10 - Ø25x6.45) | z2: 1,5 - 3,0 (3,0 - 20,0) | D25 | ≥ Ø12,5 | PB | z2 |  |  |  |  | 20 | OK Autrod 12.64 | 1,0 | M21 | n.a. | 2021.02.13 | Dellner Sp. z o.o. | 1114846
48 | 132/SLV/DPL | internal | PN-EN ISO 15613 | 141 | 304 | 304 | 8.1 | 8.1 | P - T | FW | a2 (6,0 - Ø8,0) | a2: 1,5 - 3,0 (3,0 - 12,0) | D8 | ≥ Ø4 | PB | a2 |  |  |  |  | 20 | OK Tigrod 308LSi | 1,6 | I1 | n.a. | 2021.02.13 | Dellner Sp. z o.o.
49 | 133/SLV/DPL | internal | PN-EN ISO 15613 | 141 | 304 | 304 | 8.1 | 8.1 | P - T | FW | a3 ml (8,0 - Ø12,0) | a3 (3,0 - 16,0) | D12 | ≥ Ø6 | PB | a3 |  |  |  |  | 20 | OK Tigrod 308LSi | 1,6 | I1 | n.a. | 2021.02.14 | Dellner Sp. z o.o.
50 | 134/SLV/DPL | internal | PN-EN ISO 15613 | 135 | S355J2+N | G24Mn6+QT1 | 1.2 | 3.1 | P - T | FW | a3 (8 - 10) | a3: 2,25 - 4,5 (3,0 - 20,0) | N/A | >500 | PB | a3 |  |  |  |  | 180 | OK AristoRod 69 | 1,0 | M21 | n.a. | 2021.02.14 | Dellner Sp. z o.o. | 1114768
51 | 135/SLV/DPL | internal | PN-EN ISO 15613 | 141 / 111 | G24Mn6+QT1 | 304 | 3.1 | 8.1 | P - T | FW | a3 ml (Ø25,0x7,5 - #22) | a3 (3,0 - 44,0) | D25 | ≥ Ø12.5 | PB | a3 |  |  |  |  | 180 | OK Tigrod 309LSi / OK 67.70 | 1,6 / 2,5 | I1 / - | n.a. | 2021.02.14 | Dellner Sp. z o.o.
52 | 136/SLV/DPL | internal | PN EN ISO 15614-3, 15613 | 111 | SS727-02 (GJS 500-7) | SS727-02 (GJS 500-7) | 72.1 | 72.1 | T | BW | Y6 Ø40/9 | 4,5 - 16 | D40 | ≥ Ø20 | PA | Ys6 |  |  |  |  | max. 250 | OK 92.60 | 2.5 | n.a. | n.a. | 44253 | Dellner Sp. z o.o. | 1142536 żeliwo
53 | 137/SLV/DPL | internal | PN EN ISO 15614-3, 15613 | 111 | SS727-02 (GJS 500-7) | SS727-02 (GJS 500-7) | 72.1 | 72.1 | P | BW | Y5 (20) | 4,5 - 16 | N/A |  | PA | Ys5 |  |  |  |  | max. 250 | OK 92.60 | 2.5 | n.a. | n.a. | 44253 | Dellner Sp. z o.o. | 1142536 żeliwo
54 | 138/SLV/DPL | internal | PN EN ISO 15613 | 141 / 111 | SS727-02 (GJS 500-7) | S355J2 | 72.1 | 1.2 | P | BW / FW | a3 (6,5 - 16) | a3: no limit(3 - 32) | N/A |  | PA / PB | s7 / a3 |  |  |  |  | max. 250 | OK 92.60 | 2.5 | n.a. | n.a. | 44253 | Dellner Sp. z o.o. | 1143728
55 | 139/SLV/DPL | internal | PN EN ISO 15614-1, 15613 | 135 | S355J2+N | S355J2+N | 1.2 | 1.2 | P - T | BW | Otworowa 3 | 1,5 - 6 | D30 |  | PA | Otworowa 3 |  |  |  |  | 20 | OK AristoRod 69 | 1,0 | M21 | n.a. | 2021.03.01 | Dellner Sp. z o.o. | 1114731
56 | 14/SLV/D | internal | PN-EN ISO 15614-1 | 111 | 25CrMo4 | SS2333 | 5.1 | 8.1 | P - T | FW | 15,0 - 34,0 | ≥ 5 | D30 | ≥ Ø25 | PB | a3 |  |  | - | - | - | OK 67.70 | 2.5 | - | - | 2016.04.29 | Dellner Sp. z o.o.
57 | 140/SLV/DPL | internal | PN EN ISO 15614-1, 15613 | 135 | S460NL | S690QL | 1.3 | 3.1 | P - T | FW | z4 | 3 - 24 | D50 |  | PB | z4 |  |  |  |  | 50 | OK AristoRod 69 | 1,0 | M21 | n.a. | 2021.03.01 | Dellner Sp. z o.o. | 1114731
58 | 141/SLV/DPL | internal | PN EN ISO 15614-1, 15613 | 135 | S355J2+N | E460K2+N | 1.2 | 1.3 | P - T | FW | a3 | 3 - 45 | D125 | ≥ Ø62.5 | PB | a3 |  |  |  |  | 50 | OK Autrod 12.64 | 1,0 | M21 | n.a. | 2021.03.09 | Dellner Sp. z o.o. | 1114712
59 | 142/SLV/DPL | internal | PN EN ISO 15613 | 141 / 111 | SS727-02 (GJS 500-7) | S355J2 | 72.1 | 1.2 | P | FW | a3 (9 - 15) | a3: no limit(3 - 30) | N/A |  | PB | a3 |  |  |  |  | max. 250 | OK 92.60 | 2.5 | n.a. | n.a. | 2021.03.11 | Dellner Sp. z o.o. | 161002
60 | 143/SLV/DPL | internal | PN EN ISO 15613 | 141 | 34CrNiMo6 QT | C45 | 5.1 | 11.2 | P | BW | 1/2 Y 2,5 (8) | 1/2 Y 2,5:max 5(3 - 16) | N/A |  | PA | 1/2 Y 2,5 |  |  |  |  | max. 250 | OK Tigrod 12.64 | 2 | I1 | n.a. | 2021-03-23 | Dellner Sp. z o.o. | 1140728 Wartości twardości złacza musza zostać uzgodnione pomiedzy wykonawcą a klientem.
61 | 144/SLV/DPL | internal | PN EN ISO 15613 | 135 | S355J2H | S355J2 | 1.2 | 1.2 | P | BW | 1/2Y 3,5 | 4 - 22 | D20 |  | PA | [5 empty] | - | OK Autrod 12.64 | 1 | M21 | n.a. | 2021-03-24 | Dellner Sp. z o.o. | 1143351
62 | 145/SLV/DPL | internal | PN EN ISO 15613 | 135 | S690QL | S690QL | 3.1 | 3.1 | P | FW | a8 | 3 - 90 | N/A |  | PA/PB | [6 empty] | OK AristoRod 69 | 1 | M21 | 250 | 2021-03-30 | Dellner Sp. z o.o. | 1142871
63 | 146/SLV/DPL | internal | PN EN ISO 15613 | 138 Robot | E460K2+N | S355J2+N | 1.2 | 1.3 | T | FW | a5 (18 - 25) | a5: 3,75- 7,5 (3 - 50) | D152 | ≥ Ø76 | PB | a5 |  |  |  |  | 180 | Diamondspark 700 MC (Bohler) | 1.2 | M21 | n.a. | 2021-03-31 | Dellner Sp. z o.o. | 1044944
64 | 147/SLV/DC | internal | PN EN ISO 15613 | 138 Robot | E460K2+N | S355J2+N | 1.2 | 1.3 | T | FW | a3(18 - 41) | a3: 2,25 - 4,5(3 - 82) | D152 | ≥ Ø76 | PB | a3 |  |  |  |  | 180 | Diamondspark 700 MC (Bohler) | 1.2 | M21 | n.a. | 2021-03-31 | Dellner Sp. z o.o. | 1044944
65 | 148/SLV/DC | internal | PN EN ISO 15613 | 138 Robot | E460K2+N | S355J2+N | 1.2 | 1.3 | T | BW | 1/2Y6(18 - 41) | 1/2Y6: max12 (9- 82) | D152 | ≥ Ø76 | PA | 1/2Y6 |  |  |  |  | 180 | Diamondspark 700 MC (Bohler) | 1.2 | M21 | n.a. | 2021-03-31 | Dellner Sp. z o.o. | 1044944
66 | 183R/SLV/DPL | internal | PN EN ISO 15613 | 138 Robot | E460K2+N | DCAB 500D | 1.3 | 5.1 | T | BW | B18 ss mb | 9,5 - 36 | D184 | ≥ Ø92 | [7 empty] | Diamondspark 700 MC (Bohler) | 1,2 | M21 | n.a. | 2022-12-19 | Dellner Sp. z o.o. | 1170165-C
67 | 149/SLV/DPL | internal | PN EN ISO 15613 | 138 Robot | E460K2+N | S690QL | 1.3 | 3.1 | P | BW | 8,5V | 6,5 - 26 | D114 | ≥ Ø57 | PA | - |  |  |  |  | - | Diamondspark 700 MC (Bohler) | 1.2 | M21 | n.a. | 2021-03-31 | Dellner Sp. z o.o. | 1142871
68 | 15/SLV/D | internal | PN-EN ISO 15614-1 | 135/141 | S355J2H2 | S355J2H2 | 1.2 | 1.2 | P - T | FW | 6,0 - 16,0 | 3,0 - 32,0 | D88,9 | ≥ Ø44,45 | PB | ml |  |  | - | - | - | OK Autrod 12.64 OK Tigrod 12.64 nm | 1,0 2,0 | M21 I1 | - | 2016.07.02 | Dellner Sp. z o.o. | dressing
69 | 150/SLV/DPL | internal | PN EN ISO 15613 | 135 | E460K2+N | E460K2+N | 1.3 | 1.3 | T | BW | 1/2U8 (15 - 64) | 15 - 64 | D130 | ≥ Ø65 | PA | 1/2U8 |  |  |  |  | 50 | Bohler X 70-IG | 1 | M21 | n.a. | 2021-07-20 | Dellner Sp. z o.o. | 155839
70 | 151/SLV/DPL | internal | PN EN ISO 15613 | 111 | G26CrMo4+QT2 | SS2333 | 5.1 | 8.1 | T | FW | 8,5 - 22 | 3 - 44 | D25 | ≥ Ø25 | PB | a3 ml |  |  |  |  | 180 | OK 67.70 | 2,5 | - | n.a. | 2021-07-20 | Dellner Sp. z o.o. | 159874
71 | 152/SLV/DPL | internal | PN EN ISO 15613 | 135 | S355J2+N | DCAB 500D | 1.2 | 5.1 | T | BW | 1/2Y5 | 1/2Y5: max12 (3- 10) | D20 | ≥ Ø10 | PA | 1/2Y5 |  |  |  |  | 180 | OK Autrod 12.64 | 1 | M21 | n.a. | 2021-10-20 | Dellner Sp. z o.o. | 155839
72 | 153/SLV/DPL | internal | PN EN ISO 15613 | 141 | 304 | 304 | 8.1 | 8.1 | T | BW | BW2 | 2 - 4 | D32 | ≥ Ø16 | PH | BW2 |  |  |  |  | 100 | Avesta 308L-Si / MVR-Si | 2 | I1 | n.a. | 2021-12-27 | Dellner Sp. z o.o. | 1157672
73 | 154/SLV/DPL | internal | PN EN ISO 15613 | 111 | 304 | 304 | 8.1 | 8.1 | T | FW | a3 | 3 - 32 | D25 | ≥ Ø25 | PB | a3 |  |  |  |  | 75 | ESAB OK 67.70 | 2.5 | - | n.a. | 2022-02-21 | Dellner Sp. z o.o. | 175282
74 | 155/SLV/DPL | internal | PN EN ISO 15613 | 111 | G24Mn6+QT1 | 304 | 3.1 | 8.1 | T | FW | a3 | 3 - 40 | D25 | ≥ Ø25 | PB | a3 |  |  |  |  | 180 | ESAB OK 67.70 | 2.4 | - | n.a. | 2022-02-22 | Dellner Sp. z o.o. | 175282
75 | 156/SLV/DPL | internal | PN EN ISO 15613 | 141 | 6082T6 | 6082T6 | 23.1 | 23.1 | T | BW | BW6 | 3 - 12 | N/A |  | PA | BW6 |  |  |  |  | 50 | OK Tigrod 5183 | 2.4 | I1 | n.a. | 2022-02-23 | Dellner Sp. z o.o.
76 | 157/SLV/DPL | internal | PN-EN ISO 15613 | 135 | S690QL | S690QL | 3.1 | 3.1 | P | Napawanie | 80 | 3 - 12 | - | >500 | PA | Napawanie |  |  |  |  | - | OK AristoRod 69 | 1 | M21 | n.a. | 2022-01-17 | Dellner Sp. Z o.o.
77 | 158/SLV/DPL | internal | PN-EN ISO 15613 | 135 | S355J2+N | 25CrMo4+QT | 1.2 | 5.1 | T | BW | 1/2C 8 | 3 - 42 (3 - 16) |  | >500 | PA | 1/2Y10 |  |  |  |  | 180 | OK Autrod 12.64 | 1 | M21 | n.a. | 2022-02-07 | Dellner Sp. Z o.o.
78 | 159/SLV/DPL | internal | PN EN ISO 15613 | 135 | S420MCD | DCAB 500D | 2.1 | 5.1 | T | BW | 1/2Y7 | 3 - 12 | D196 | ≥ Ø98 | PA | 1/2Y7 |  |  |  |  | 180 | Bohler X 70-IG | 1 | M21 | n.a. | 2022-05-12 | Dellner Sp. z o.o. | 1165056
79 | 159/SLV/DPL | internal | PN-EN ISO 15613 | 135 | S420MCD | DCAB 500D | 2.1 | 5.1 | P | BW | 12 + 15 | 1. 3 - 24 2. 3 - 30 | - | >98 | PA | 1/2Y6 |  |  |  |  | 180 | Bohler X 70-IG | 1 | M21 | n.a. | 2022-05-12 | Dellner Sp. Z o.o.
80 | 16/SLV/D | internal | PN-EN ISO 15614-1 | 135 | S235JRH2 | S355J2 | 1.1 | 1.2 | P - T | FW | 3,0 - 6,0 | 3,0 - 12,0 | D52 | ≥ Ø26 | PB | sl |  |  | - | - | - | OK Autrod 12.56 | 1 | M21 | - | 2017.05.04 | Dellner Sp. z o.o.
81 | 16/SLV/DA | internal | PN-EN ISO 15614-1 | 135 | S355J2 | SS2333 | 1.2 | 8.1 | P - T | FW | 6,0 - 7,0 | 3,0 - 14,0 | D35 | ≥ Ø25 | PB | ml |  |  | - | - | - | OK 67.70 | 2.5 | - | - | 2017.05.04 | Dellner Sp. z o.o.
82 | 160/SLV/DPL | internal | PN EN ISO 15613 | 135 | S355J2+N | S420MCD | 1.2 | 2.1 | P | BW | 1/2 Y6 | 1. 3 - 16 2. 7,5 - 30 | N/A | >500 | PA | BW 6 1/2Y | [5 empty] | OK AristoRod 69 | 1 | M21 | n.a. | 2022-03-11 | Dellner Sp. z o.o.
83 | 161/SLV/DPL | internal | PN-EN ISO 15613 | 135 | S690QL | S690QL | 3.1 | 3.1 | T | FW | 8 + 3-17 | 2.1 + 34 | D90 | ≥ Ø45 | PB | a2, a6 |  |  |  |  | 180 | OK AristoRod 69 | 1 | I1 / M21 | n.a. | 2022-03-21 | Dellner Sp. Z o.o.
84 | 162/SLV/DPL | internal | PN-EN ISO 15613 | 141 | S355J2+N | S690QL | 1.2 | 3.1 | T | FW | a2 | 1. 3 - 20 2. t ≥ 5 | D20 | >10 | PA | a2 |  |  |  |  | 50 | OK Tigrod 12.64 | 1.6 | I1 | n.a. | 2022-05-26 | Dellner Sp. Z o.o.
85 | 163/SLV/DPL | internal | PN-EN ISO 15613 | 138 | S690QL | S690QL | 3.1 | 3.1 | T | BW | 1/2Y10 | 1. 3 - 20 2. 3 - 20 | D59 | >29,5 | PA | BW 1/2Y10 |  |  |  |  | 120 | Fluxofil M42 | 1.2 | M21 | n.a. | 2022-06-15 | Dellner Sp. Z o.o.
86 | 164/SLV/DPL | internal | PN EN ISO 15613 | 135 | S690QL | S690QL | 3.1 | 3.1 | P | BW | 1/2 Y4 | t1 (10-22) t2 (4-10) | N/A |  | PA/PB | BW 1/2Y 4 | [5 empty] | OK AristoRod 69 | 1 | M21 | n.a. | 2022-03-21 | Dellner Sp. z o.o. | 1156455-C
87 | 165/SLV/DPL | internal | PN EN ISO 15613 | 135 | S690QL | S690QL | 3.1 | 3.1 | P | BW + FW | 1/2 Y4 + a5 | t1 (3 - 10) t2 (10 - 22) | N/A |  | PA/PB | BW 1/2Y 4 + a5 | [5 empty] | OK AristoRod 69 | 1 | M21 | n.a. | 2022-03-21 | Dellner Sp. z o.o. | 1156455-C
88 | 166/SLV/DPL | internal | PN EN ISO 15613 | 135 | Domex 355MCD | St52-3 | 1.2 | 1.1 | P | BW | 4 brzegowa | t1 (8,5 - 17) t2 (5,5 - 11) | N/A |  | PA/PB | 4 brzegowa | [5 empty] | OK Autrod 12.64 | 1 | M21 | n.a. | 2022-03-28 | Dellner Sp. z o.o. | 15006231
89 | 167/SLV/DPL | internal | PN EN ISO 15613 | 135 | St37-1 | St37 | 1.1 | 1.1 | T | BW | 1,5 1/2Y | t1 = 3,2- 4,16 t2 =0,75-3 | D>44,5 |  | PA/PB | 1,5 1/2Y | [5 empty] | OK Autrod 12.64 | 1 | M21 | n.a. | 2022-03-28 | Dellner Sp. z o.o. | 15006231
90 | 168/SLV/DPL | internal | PN EN ISO 15613 | 135 | St37 | Domex 355MCD | 1.1 | 1.2 | T | FW | z1,5 | t1 = 3- 11 t2 =1,05-3 | D>43 |  | PA/PB | z1,5 | [5 empty] | OK Autrod 12.64 | 1 | M21 | n.a. | 2022-03-28 | Dellner Sp. z o.o. | 15006231
91 | 169/SLV/DPL | internal | PN EN ISO 15613 | 135 | Cromax 482 | St52-3 | 11.2 | 1.2 | T | FW | a4 | t1 = 3- 14 t2 =1,4-4 | D>20 |  | PA/PB | a4 | [5 empty] | OK Autrod 12.64 | 1 | M21 | n.a. | 2022-03-28 | Dellner Sp. z o.o. | 15005268
92 | 169-DC | internal | EN 288-3 | 135 | Weldox 700E | Weldox 700E | 3.1 | 3.1 | P | BW, FW | 4,0 - 40,0 | BW 3,2 - 4,4 FW 20 - 80 | - | >500 | PA |  |  |  | - | - | - | Bohler X 70-IG | 1 | M21 | - | 2004.12.03 | Dellner Couplers
93 | 17/SLV/D | internal | PN-EN ISO 15614-1 | 135/141 | S690QL | E470 (Ovako 280) | 3.1 | 1.3 | P - T | FW | 16,0 - 25,0 | 8,0 - 50,0 | D50 | ≥ Ø25 | PB | ml |  |  | - | - | - | OK AristoRod 69 OK Tigrod 13.12 nm | 1,2 2,0 | M21 I1 | - | 2017.07.03 | Dellner Sp. z o.o. | dressing
94 | 170/SLV/DPL | internal | PN EN ISO 15613 | 135 | S355J2+N | S420MCD | 1.2 | 2.2 | P/T | BW | 1/2 V8 | 1. 3 - 16 2. 3 - 20 | N/A | >500 | PA | BW 8 1/2V | [5 empty] | OK AristoRod 69 | 1 | M21 | n.a. | 2022-03-11 | Dellner Sp. z o.o.
95 | 171/SLV/DPL | internal | PN EN ISO 15613 | 142 135 | S355J2+N | E460K2+N | 1.2 | 1.3 | P/T | Otworowa | otworowa Ø16 | 3 - 30 ≥ Ø16 | Ø16 | ≥ Ø16 | PB | otworowa fi 16 | [5 empty] | OK AristoRod 69 | 1 | I1 / M21 | n.a. | 2022-03-21 | Dellner Sp. z o.o. | 1164057-C
96 | 172/SLV/DPL | internal | PN EN ISO 15613 | 135 | Ovako 280 | S690QL | 1.3 | 3.1 | P/T | BW | BW 1/2Y 6 | t1 (3 - 16) t2 (3-18) | Ø58 | ≥ Ø25 | PA/PB | BW 1/2Y 6 | [5 empty] | OK AristoRod 69 | 1 | M21 | n.a. | 2022-03-21 | Dellner Sp. z o.o. | 1156455-C
97 | 173/SLV/DPL | internal | PN EN ISO 15613 | 135 | S690QL | S690QL | 3.1 | 3.1 | P | BW + FW | 1/2 Y4 + a3 | 3-10 | N/A |  | PA/PB | BW 1/2Y 4 + a3 | [5 empty] | OK AristoRod 69 | 1 | M21 | n.a. | 2022-03-21 | Dellner Sp. z o.o. | 1156455-C
98 | 174/SLV/DPL | internal | PN EN ISO 15613 | 138 | S355J2+N | S355J2+N | 1.2 | 1.2 | P | BW | 1/2 Y10 Y10 | 15 - 72 (3 - 20) | D≥ 30 |  | PA | 1/2Y 10 Y 10 |  |  |  |  | 180 | Fluxofil M42 | 1.2 | M21 | n.a. | 2022-07-06 | Dellner Sp. z o.o. | 1165581-C
99 | 175/SLV/DPL | internal | PN EN ISO 15613 | 138 | S355J2+N | DCAB 500 | 1.2 | 5.1 | P | BW | Y10 | 15 - 72 (3 - 20) | N/A |  | PA | Y10 |  |  |  |  | 180 | Fluxofil M42 | 1.2 | M21 | n.a. | 2022-07-06 | Dellner Sp. z o.o. | 1165581-C
100 | 176/SLV/DPL | internal | PN EN ISO 15613 | 138 | S355J2+N | DCAB 500 | 1.2 | 5.1 | P | BW | Y13 | 11,5 - 60 (6,5 - 26) | N/A |  | PA | Y13 |  |  |  |  | 180 | Fluxofil M42 | 1.2 | M21 | n.a. | 2022-07-06 | Dellner Sp. z o.o. | 1165581-C
101 | 177/SLV/DPL | internal | PN EN ISO 15613 | 141 | S355J2C | E470 (Ovako 280) | 1.2 | 1.3 | P | BW | 1/2 Y 2,5 | 1/2 Y 2,5:max 5(3 - 16) | N/A |  | PA | 1/2 Y 2,5 |  |  |  |  | max. 200 | OK Tigrod 12.64 | 2 | I1 | n.a. | 2021-03-23 | Dellner Sp. z o.o. | 1145455-C
102 | 178/SLV/DPL | internal | PN EN ISO 15614 | 135 | S690QL | S690QL | 3.1 | 3.1 | P | BW | V12 | 3-24 | N/A | D≥500 | PA | V12 |  |  |  |  | 100 | OK AristoRod 69 | 1 | M21 | n.a. |  | Dellner Sp. z o.o.
103 | 179/SLV/DPL | internal | PN EN ISO 15614 | 141 | S355 | S690QL | 1.2 | 3.1 | P | FW | a2 | 1,05 - 24 | D20 | D≥10 | PA | V12 |  |  |  |  | 100 | OK Tigrod 12.64 | 2 | I1 | n.a. | 2022-10-26 | Dellner Sp. z o.o.
104 | 18/SLV/D | internal | PN-EN ISO 15614-1 | 135 | S690QL | E470 (Ovako 280) | 3.1 | 1.3 | P - T | FW | 16,0 - 30,0 | 8,0 - 50,0 | D60 | ≥ Ø25 | PB | a5 |  |  | - | - | - | OK AristoRod 69 | 1 | M21 | - | 2017.06.03 | Dellner Sp. z o.o.
105 | 180/SLV/DPL | internal | PN EN ISO 15614 | 135 | S355 | S790QL | 1.2 | 3.2 | P | FW | a4 | 3-30 | N/A | [8 empty] | OK AristoRod 69 | 1 | M21 |  |  | Dellner Sp. z o.o.
106 | 181/SLV/DPL | internal | PN EN ISO 15613 | 135 | S355 | DCAB 600E | 1.2 | 5.1 | P | BW | 1/2 Y 5 | 3-80 | N/A | s3-10 | [7 empty] | OK Autrod 12.64 | 1 | M21 |  |  | Dellner Sp. z o.o.
107 | 182/SLV/DPL | internal | PN EN ISO 15613 | 135 | S355 | E590K2+QT | 1.2 | 1.3 | P | BW | 1/2 Y 6 | 3-30 20-82 |  | >72 | [7 empty] | OK AristoRod 69 | 1 | M21 |  |  | Dellner Sp. z o.o.
108 | 184/SLV/DPL | internal | PN EN ISO 15613 | 141 | S355 | E470 (Ovako 280) | 1.2 | 1.3 | P-T | FW | a3 | 3,0 - 16 | D12 | ≥ Ø6 | [7 empty] | ESAB OK Tigrod 12.64 | 2,0 | I1 | n.a. | 2022-12-27 | Dellner Sp. z o.o. | 1169929-C
109 | 185R/SLV/DPL | internal | PN-EN ISO 15613 | 138 Robot | E590K2QT | DCAB 600D | 3.1 | 5.1 | T | BW | V7 (3 - 14) | V7: 3,0 - 14,0 | D244 | ≥ Ø122 | Fluxofil M42 | 1.2 | M21 | n.a. | 41326 | Dellner Components Sp. z o.o. | 1018602 | Diamondspark 700 MC (Bohler) | 1,2 | M21 | n.a. | 2022-12-28 | Dellner Sp. z o.o.
110 | 186/SLV/DPL | internal | PN-EN ISO 15613 | 135 | S690QL | S690QL | 3.1 | 3.1 | P | BW | 1/2 Y 6 | 3,0-16,0 35-140 | N/A | D≥500 | [7 empty] | OK AristoRod 69 | 1,0 | M21 | n.a. | 2023-01-03 | Dellner Sp. z o.o.
111 | 187/SLV/DPL | internal | PN-EN ISO 15613 | 138 | S355J2 | G18NiMoCr3-6 | 1.2 | 5.1 | P | FW | a4 | 3 - 40 / ≥ 5 | - | D≥500 | [7 empty] | Fluxofil M42 | 1,2 | M21 | n.a. | 2023-01-04 | Dellner Sp. z o.o.
112 | 188/SLV/DPL | internal | PN-EN ISO 15613 | 138 | S355J2 | G18NiMoCr3-6 | 1.2 | 5.1 | P | BW | 1/2Y10 | 3 - 20 (3 - 40 / ≥ 5) | - | D≥500 | [7 empty] | Fluxofil M42 | 1,2 | M21 | n.a. | 2023-01-04 | Dellner Sp. z o.o.
113 | 189/SLV/DPL | internal | PN-EN ISO 15613 | 111 | G18NiMoCr3-6 | 1.4301 | 5.1 | 8.1 | P-T | FW | a3 | 3 - 20 | D25 | ≥ Ø25 | PB | a3 |  |  | - | - | - | OK 67.70 | 3,2 | - | - |  | Dellner Sp. z o.o.
114 | 190/SLV/DPL | internal | PN-EN ISO 15613 | 141 | S355J2G3 | 1.4305 | 1.2 | 8.1 | T | BW | 10 | 3,0 - 20,0 | D10 | ≥ Ø10 | [7 empty] | Avesta P5 | 2,0 | I1 |  | 2023.01.04 | Dellner Sp. z o.o.
115 | 191/SLV/DPL | internal | PN-EN ISO 15613 | 141 | S355J2G3 | S355J2G3 | 1.2 | 1.2 | T | BW | 8 -12 | t1 (3 - 16) t2 (3-24) | D38 | ≥ Ø19 | [7 empty] | OK Tigrod 12.64 | 2 | I1 | n.a. | 2023.01.04 | Dellner Sp. z o.o.
116 | 192/SLV/DPL | internal | PN-EN ISO 15613 | 135 | S690QL | 34CrNiMo6 | 3.1 | 5.1 | P | BW | Y8+1/2 3 | 3-20 | D24 | ≥ Ø12 | [7 empty] | OK AristoRod 69 | 1 | M21 |  | 2023.01.04 | Dellner Sp. z o.o.
117 | 193/SLV/DPL | internal | PN-EN ISO 15613 | 135 | S355J2 | E470 (Ovako 280) | 1.2 | 1.3 | P | BW | 1/2 Y6 | 12,5-50 | D135 | ≥ Ø67,5 | [7 empty] | OK AristoRod 69 | 1 | M21 |  | 2023.01.04 | Dellner Sp. z o.o.
118 | 19/SLV/D | internal | PN-EN ISO 15614-1 | 135 | S355J2 | S355J2 | 1.2 | 1.2 | P | BW | 12,0 | 3,0 - 24,0 | - | >500 | PA | ss nb |  |  | - | - | - | OK Autrod 12.64 | 1 | M21 | - | 2017.08.01 | Dellner Sp. z o.o.
119 | 2/SLV/DC | internal | EN 288-3 | 135 | Weldox 960E | Weldox 960E | 3.2 | 3.2 | P | FW | 12,0 | 3,0 - 24,0 | - | >500 | PB | a3,5 |  |  | - | - | - | Bohler X 90-IG | 1.2 | M21 | - | 2004.11.20 | Dellner Couplers
120 | 20/SLV/D | internal | PN-EN ISO 15614-1 | 111 | 25CrMo4 | 304L | 5.1 | 8.1 | P-T | FW | 8,5 - 34 | ≥ 5 | D25 | ≥ Ø25 | PB | a3 |  |  | - | - | - | OK 67.70 | 2.5 | - | - | 2017.08.01 | Dellner Sp. z o.o.
121 | 21/SLV/D | internal | PN-EN ISO 15613 | 135 | S355J2 | S355J2C | 1.2 | 1.2 | P-T | BW+FW | 1/2Y6 + a6 (7,0 - 15,0) | 3,0 - 12,0 | D28 | ≥ Ø25 | PA + PB | 1/2Y6 a6 |  |  | - | - | - | OK Autrod 12.64 | 1 | M21 | - | 2017.09.14 | Dellner Sp. z o.o.
122 | 21/SLV/DC | internal | PN-EN ISO 15614-1 | 135 | Weldox 960 | Weldox 960 | 3.2 | 3.2 | P | BW | 4,0 | 3,0 - 8,0 | - | >500 | PA | ss nb |  |  | - | - | - | Bohler X 70-IG | 1 | M21 | - | 2013.10.01 | Dellner Couplers
123 | 22/SLV/D | internal | PN-EN ISO 15614-1 | 141 | S355J2C | 4462 (duplex) | 1.2 | 10.1 | P-T | FW | 12,0 - 12,5 | ≥ 3,0 | D25 | ≥ Ø25 | PB | ml |  |  | - | - | - | OK Tigrod 22.09 | 2 | I1 | - | 2017.09.14 | Dellner Sp. z o.o.
124 | 23/SLV/D | internal | PN-EN ISO 15614-1 | 135 | S355J2C | G24Mn6 | 1.2 | 5.1 | P-T | FW | 12,0 - 17,0 | 3,0 - 34,0 | D192 | ≥ Ø96 | PB | a4 |  |  | - | - | - | Bohler X 70-IG | 1 | M21 | - | 2018.03.08 | Dellner Sp. z o.o.
125 | 23/SLV/DC | internal | PN-EN ISO 15613 | 111 | SS2333 | S355JR | 1.2 | 8.1 | P-T | BW | Ø10 | 2 - 4 | Ø10 | Ø5 - Ø20 | PA | 2Y |  |  | - | - | - | OK 67.70 | 2.5 | - | - | 2013.10.01 | Dellner Couplers
126 | 24/SLV/D | internal | PN-EN ISO 15614-1 | 138 | S460NH2 | DCAB 500D | 1.3 | 5.1 | T | BW | 12,0 (16,0) | 6,0 - 24,0 (8,0 - 32,0) | D192 | ≥ Ø96 | PA | BW 12 ss mb |  |  | - | - | - | Fluxofil M42 | 1.2 | M21 | - | 2017.12.21 | Dellner Sp. z o.o.
127 | 24/SLV/DC | internal | PN-EN ISO 15613 | 141 | SS2346 | SS2333 | 8.1 | 8.1 | T | FW | Ø12 | - | Ø12 - Ø25 | Ø12,5 - Ø50 | PB | a3 |  |  | - | - | - | Avesta P5 | 2.4 | I1 | - | 2008.04.21 | Dellner Couplers
128 | 25/SLV/D | internal | PN-EN ISO 15614-1 | 138 | Ovako 280 | DCAB 500D | 1.3 | 5.1 | T | BW | 19,0 (22,5 - 28,5) | 9,5 - 38,0 (11,25 - 44,9) | D162 | ≥ Ø81 | PA | BW 19 ss mb |  |  | - | - | - | Fluxofil M42 | 1.2 | M21 | - | 2018.04.09 | Dellner Sp. z o.o.
129 | 25/SLV/DC | internal | PN-EN ISO 15613 | 135 | Domex 420MCD | SS2172-21 | 2.1 | 1.2 | P | BW Y5 | 12 (5Y) | 6 - 24 (3 - 10) | - | >500 | PA | Y5 |  |  | - | - | - | Bohler X 70-IG | 1 | M21 | - | 2013.10.01 | Dellner Couplers
130 | 26/SLV/D | internal | PN-EN ISO 15614-1 | 111 | DCAB 500D (G10MnMoV6-3) | 304L | 5.1 | 8.1 | P-T | FW | 12,5 - 28,5 | 3,0 - 57,0 | D25 | ≥ Ø25 | PB | a3 |  |  | - | - | - | OK 67.70 | 2.5 | - | - | 2018.04.10 | Dellner Sp. z o.o.
131 | 26/SLV/DC | internal | PN-EN ISO 15614-1 | 135 | S355N | S355N | 1.2 | 1.2 | P | BW | 6 | 3 - 12 | - | >500 | PA | ss nb |  |  | - | - | - | OK Autrod 12.56 | 1 | M21 | - | 2013.10.01 | Dellner Couplers
132 | 27/SLV/D | internal | PN-EN ISO 15614-1 | 141 | S355J2C | 34CrNiMo6 | 1.2 | 5.1 | P | FW | 12,0 - 20,0 | 3,0 - 40,0 | - | >500 | PB | a3 |  |  | - | - | - | OK Tigrod 12.64 | 2 | I1 | - | 2018.04.10 | Dellner Sp. z o.o.
133 | 27/SLV/DC | internal | PN-EN ISO 15613 | 135 | S355N | 25CrMo4 | 1.2 | 5.1 | T | BW | 3Y / 8Y | 2,1 - 16 | D32 | >25 | PA | 3Y, 8Y |  |  | - | - | - | OK Autrod 12.56 | 1 | M21 | - | 2013.10.01 | Dellner Couplers
134 | 28/SLV/D | internal | PN-EN ISO 15614-1 | 141 | 34CrNiMo6 | 304L | 5.1 | 8.1 | P | FW | 10,0 | 3,0 - 20,0 | D14 | Ø7 - Ø28 | PB | a3 |  |  | - | - | - | OK Tigrod 309L | 2 | I1 | - | 2018.05.29 | Dellner Sp. z o.o.
135 | 28/SLV/DC | internal | PN-EN ISO 15614-1 | 135 | Domex 420MCD | Domex 420MCD | 2.1 | 2.1 | P | FW | 2,5 | 1,5 - 5,0 | - | >500 | PB | a3 |  |  | - | - | - | OK Autrod 12.64 | 1 | M21 | - | 2008.06.19 | Dellner Couplers
136 | 29/SLV/D | internal | PN-EN ISO 15614-1 | 141 | S355J2 | 316L | 1.2 | 8.1 | P | FW | 11,0 | 3,0 - 20,0 | D10 | Ø5 - Ø20 | PB | otworowa |  |  | - | - | - | Avesta P5 | 2 | I1 | - | 2018.09.11 | Dellner Sp. z o.o.
137 | 29/SLV/DC | internal | PN-EN ISO 15614-1 | 135 | Domex 700MCD | Domex 700MCD | 2.2 | 2.2 | P | FW | 2,5 | 1,5 - 5,0 | - | >500 | PB | a3 |  |  | - | - | - | Bohler X 70-IG | 1 | M21 | - | 2008.06.19 | Dellner Couplers
138 | 30/SLV/D | internal | PN-EN ISO 15614-1 | 141 | 304 | 304 | 8.1 | 8.1 | P | FW | 10,0 | 3,0 - 20,0 | - | >500 | PB | a2,5 |  |  | - | - | - | OK Tigrod 308LSi | 2 | I1 | - | 2018.09.17 | Dellner Sp. z o.o.
139 | 30/SLV/DC | internal | PN-EN ISO 15614-1 | 141 | SS2333 | SS2333 | 8.1 | 8.1 | P | FW | 2,0 | 1,4 - 4,0 | - | >500 | PB | a2 |  |  | - | - | - | Avesta 308L-Si / MVR-Si | 1 | I1 | - | 2008.06.13 | Dellner Couplers
140 | 31/SLV/D | internal | PN-EN ISO 15614-1 | 135 | 304 | 304 | 8.1 | 8.1 | P | FW | 10,0 | 3,0 - 20,0 | - | >500 | PB | a4 |  |  | - | - | - | OK Autrod 308LSi | 1 | M12 | - | 2018.09.17 | Dellner Sp. z o.o.
141 | 31/SLV/DC | internal | PN-EN ISO 15614-1 | 141 | Domex 420MCD | Domex 420MCD | 2.1 | 2.1 | P | FW | 2,0 | 1,4 - 4,0 | - | >500 | PB | a2 |  |  | - | - | - | OK Tigrod 12.64 | 2 | I1 | - | 2008.06.13 | Dellner Couplers
142 | 32/SLV/D | internal | PN-EN ISO 15614-1 | 135 | 304 | 304 | 8.1 | 8.1 | P | BW | 10,0 | 3,0 - 12,0 | - | >500 | PA | ss cb |  |  | - | - | - | OK Autrod 308LSi | 1 | M12 | - | 2018.09.20 | Dellner Sp. z o.o.
143 | 32/SLV/DC | internal | PN-EN ISO 15614-1 | 141 | Domex 420MCD | Domex 420MCD | 2.1 | 2.1 | P | FW | 3,0 | 2,1 - 6,0 | - | >500 | PB | a2 |  |  | - | - | - | OK Tigrod 12.64 | 2 | I1 | - | 2008.06.13 | Dellner Couplers
144 | 33/SLV/D | internal | PN-EN ISO 15614-1 | 138 | E460K2+N | E460K2+N | 1.3 | 1.3 | T | BW | 13,0 (14,1 - 29) | 6,5 - 26,0 (7,05 - 58) | D170 | ≥ Ø85 | PA | BW 13 ss mb |  |  | - | - | - | Fluxofil M42 | 1.2 | M21 | - | 2019.10.15 | Dellner Sp. z o.o. | 159865
145 | 33/SLV/DC | internal | PN-EN ISO 15614-1 | 141 | S355J2G3 | S235G2T | 1.2 | 1.1 | P-T | FW | 1,5 - 4,0 | 1,5 - 8,0 | D8 | Ø4 - Ø16 | PB | a2 |  |  | - | - | - | OK Tigrod 12.64 | 2 | I1 | - | 2013.10.01 | Dellner Couplers
146 | 34/SLV/D | internal | PN-EN ISO 15614-1 | 141 | S355J2+N | E460K2+N | 1.2 | 1.3 | P - T | FW | 2,0 - 22,0 | 1,4 - 44,0 | D170 | ≥ Ø85 | PB | a2 |  |  | - | - | - | OK Tigrod 13.09 | 2 | I1 | - | 2019.10.15 | Dellner Sp. z o.o. | 159865
147 | 34/SLV/DC | internal | PN-EN ISO 15613 | 141 | S355J2G3 | SS2333 | 1.2 | 8.1 | P-T | FW | 4,0 | 3,0 - 8,0 | D13 | Ø6,5 - Ø26 | PB | a2 |  |  | - | - | - | Avesta P5 | 2 | I1 | - | 2013.10.01 | Dellner Couplers
148 | 35/SLV/D | internal | PN-EN ISO 15614-1 | 135 | E355+N | S420+N | 1.2 | 2.1 | P | FW | 1/2Y7 | 2.225 - 28,0 (3,5 - 14,0) | D34 | ≥ Ø17 | PA | Y7 |  |  | - | - | - | OK Autrod 12.64 | 1 | M21 | - | 2019.10.08 | Dellner Couplers
149 | 35/SLV/DC | internal | PN-EN ISO 15613 | 141 | S355J2G3 | SS2346-04 | 1.2 | 8.1 | otworowa | otworowa | 2,0 - 9,0 | 1,0 - 2,1 | D9 | Ø4,5 - Ø18 | PA | otworowa 2 |  |  | - | - | - | Avesta P5 | 2.4 | I1 | - | 2013.10.01 | Dellner Couplers
150 | 36/SLV/D | internal | PN-EN ISO 15614-1 | 142/111 | S355J2+N | SS2333 | 1.2 | 8.1 | P - T | FW | 6,0 - 8,0 | 3,0 - 16,0 | D25 | ≥ Ø25 | PB | ml |  |  | - | - | - | nm / OK 67.70 | 2.5 | I1/- | - | 2019.10.01 | Dellner Sp. z o.o.
151 | 36/SLV/DC | internal | PN-EN ISO 15614-1 | 135 | Domex 700MCD | SS1330-05 | 2.2 | 1.1 | P-T | FW | 1,5 - 3,0 | 1,05 - 6,0 | D20 | Ø10 - Ø40 | PB | a3 |  |  | - | - | - | Bohler X 70-IG | 1 | M21 | - | 2008.06.18 | Dellner Couplers
152 | 37/SLV/D a2 | internal | PN-EN ISO 15614-1 | 135 | S355J2+N | E355+N | 1.2 | 1.2 | P - T | FW | 4,0 - 8,0 | 3,0 - 16,0 | D58 | ≥ Ø29 | PB | a2 |  |  | - | - | - | OK Autrod 12.56 | 1 | M21 | - | 2019.09.10 | Dellner Sp. z o.o.
153 | 37/SLV/D a3 | internal | PN-EN ISO 15614-1 | 135 | S355J2+N | E355+N | 1.2 | 1.2 | P - T | FW | 5,0 - 6,0 | 3,0 - 12,0 | D88 | ≥ Ø44 | PB | a3 |  |  | - | - | - | OK Autrod 12.64 | 1 | M21 | - | 2019.09.10 | Dellner Sp. z o.o.
154 | 37/SLV/DC | internal | PN-EN ISO 15614-1 | 141 | Domex 700MCD | SS2333 | 2.2 | 8.1 | P-T | FW | 1,5 - 3,0 | 1,05 - 6,0 | D25 | Ø12,5 - Ø50 | PB | a2 |  |  | - | - | - | Avesta P5 | 2 | I1 | - | 2008.06.18 | Dellner Couplers
155 | 38/SLV/D a3 a4 | internal | PN-EN ISO 15613 | 135 | S355J2+N | S355NH | 1.2 | 1.2 | P - T | FW | 4,0 - 8,0 | 3,0 - 16,0 | RK100x50 | ≥ Ø25 RK | PB | a3 a4 |  |  | - | - | - | OK Autrod 12.64 | 1 | M21 | - | 2019.12.19 | Dellner Sp. z o.o. | 159980
156 | 38/SLV/D z3 | internal | PN-EN ISO 15613 | 135 | S355J2+N | S355NH | 1.2 | 1.2 | P - T | FW | 4,0 - 5,0 | 3,0 - 10,0 | RK100x50 | ≥ Ø25 RK | PB | z3 |  |  | - | - | - | OK Autrod 12.64 | 1 | M21 | - | 2019.12.19 | Dellner Sp. z o.o. | 159980
157 | 38/SLV/DC | internal | PN-EN ISO 15614-1 | 138 | Ovako 280 | SS2225-23 | 1.3 | 5.1 | T | BW | 18 (22) | 9,0 - 36,0 (11,0 - 44,0) | D170 | ≥ Ø85 | PA | ss mb |  |  | - | - | - | Fluxofil M42 | 1.2 | M21 | - | 2013.10.01 | Dellner Couplers | obrotnik
158 | 39/SLV/D | internal | PN-EN ISO 15613 | 135 | S355N | G24Mn6+QT1 | 1.2 | 5.1 | P | BW | 3,0 - 40,0 | Y3 (3,0 - 6,0) | D192 | ≥ Ø96 | PA | Y3 |  |  | - | - | 180 | Bohler X 70-IG | 1 | M21 | - | 2019.09.13 | Dellner Sp. z o.o.
159 | 39/SLV/DC | internal | PN-EN ISO 15614-1 | 138 | Ovako 280 | Ovako 280 | 1.3 | 1.3 | T | BW | 12 (16) | 3,0 - 24,0 (8,0 - 32,0) | D150 | ≥ Ø75 | PA | ss mb |  |  | - | - | - | Fluxofil M42 | 1.2 | M21 | - | 2013.10.01 | Dellner Couplers | obrotnik
160 | 4/SLV/DC | internal | EN 288-3 | 135 | Weldox 960E | Weldox 960E | 3.2 | 3.2 | P | FW | 12,0 | 3,0 - 24,0 | - | >500 | PB | a3,5 |  |  | - | - | - | Bohler X 70-IG | 1 | M21 | - | 2004.11.20 | Dellner Couplers
161 | 40/SLV/D | internal | PN-EN ISO 15613 | 138 | S355N | S460NH | 1.2 | 1.3 | T | BW | 8,0 - 16,0 | 3,0 - 16,0 | D192 | ≥ Ø96 | PA | Y5 |  |  | - | - | - | Fluxofil M42 | 1.2 | M21 | - | 2019.09.09 | Dellner Sp. z o.o.
162 | 40/SLV/DC | internal | PN-EN ISO 15614-1 | 138 | S355J2H | SS2225-23 | 1.2 | 5.1 | T | BW | 12 (16) | 3,0 - 24,0 (8,0 - 32,0) | D160 | ≥ Ø80 | PA | ss mb |  |  | - | - | - | Fluxofil M42 | 1.2 | M21 | - | 2013.10.01 | Dellner Couplers | obrotnik
163 | 41/SLV/D | internal | PN-EN ISO 15614-1 | 138 | S460NH | G24Mn6+QT | 1.3 | 5.1 | T | BW | 12,0 (16,0) | 6,0 - 24,0 (8,0 - 32,0) | D192 | ≥ Ø96 | PA | BW 12 ss mb |  |  | - | - | - | Fluxofil M42 | 1.2 | M21 | - | 2019.08.30 | Dellner Sp. z o.o. | 176359
164 | 41/SLV/DC | internal | PN-EN ISO 15614-1 | 136 | S355J2H | SS2225-23 | 1.2 | 5.1 | T | BW | 12 (16) | 3,0 - 24,0 (8,0 - 32,0) | D160 | ≥ Ø80 | PA | ss mb |  |  | - | - | - | FILARC PZ6111 | 1.2 | M21 | - | 2013.10.01 | Dellner Couplers | obrotnik
165 | 42/SLV/D | internal | PN-EN ISO 15614-1 | 141/111 | S460NH | 304L | 1.3 | 8.1 | T | PB | 3,0 - 32,0 | D25 | ≥ Ø12,5 | FW | a3 | ml | - |  | - | - | 50 | OK Tigrod 309LSi / OK 67.70 | - | - | - | 2019.09.10 | Dellner Sp. z o.o. | 176359
166 | 42/SLV/DC | internal | PN-EN ISO 15614-1 | 136 | S355J2H | S355J2H | 1.2 | 1.2 | T | BW | 12 (16) | 3,0 - 24,0 (8,0 - 32,0) | D160 | ≥ Ø80 | PA | ss mb |  |  | - | - | - | FILARC PZ6111 | 1.2 | M21 | - | 2013.10.01 | Dellner Couplers | obrotnik
167 | 43/SLV/D | internal | PN-EN ISO 15614-1 | 141/111 | G24Mn6+QT | 304L | 5.1 | 8.1 | T | PB | 3,0 - 52,0 | D25 | ≥ Ø12,5 | FW | a3 | ml | - |  | - | - | 180 | OK Tigrod 309LSi / OK 67.70 | - | - | - | 2019.09.10 | Dellner Sp. z o.o. | 176359
168 | 43/SLV/DC | internal | PN-EN ISO 15614-1 | 135 | Weldox 700E | Weldox 700E | 3.1 | 3.1 | P | FW | 30,0 | ≥ 5 | - | >500 | PB | ml |  |  | - | - | - | Bohler X 70-IG | 1 | M21 | - | 2008.09.04 | Dellner Couplers
169 | 44/SLV/D | internal | PN-EN ISO 15613 | 141/111 | S355N2 | S460NH | 1.2 | 1.3 | T | BW | 8,0 - 32,0 | Y3 (3,0 - 6,0) | - |  | PA | Y3 | - |  | - | - | 50 | Fluxofil M42 | 1.2 | M21 | - | 2019.09.10 | Dellner Sp. z o.o. | 176359
170 | 44/SLV/DC | internal | PN-EN ISO 15614-1 | 138 | Weldox 700E | Weldox 700E | 3.1 | 3.1 | P | FW | 30,0 | ≥ 5 | - | >500 | PB | ml |  |  | - | - | - | Fluxofil M42 | 1.2 | M21 | - | 2008.09.04 | Dellner Couplers
171 | 45/SLV/D | internal | PN-EN ISO 15614-1 | 138 | E460K2+N | G24Mn6+QT1 | 1.3 | 5.1 | T | BW | 19,0 (22,5 - 28,5) | 9,5 - 38,0 (11,25 - 44,9) | D162 | ≥ Ø81 | PA | BW 19 ss mb |  |  | - | - | - | Fluxofil M42 | 1.2 | M21 | - | 2019.08.27 | Dellner Sp. z o.o. | 159924
172 | 45/SLV/DC | internal | PN-EN ISO 15614-1 | 135 | Weldox 700E | Weldox 700E | 3.1 | 3.1 | P | FW | 30,0 | ≥ 5 | - | >500 | PB | sl |  |  | - | - | - | Bohler X 70-IG | 1 | M21 | - | 2008.10.06 | Dellner Couplers
173 | 46/SLV/D | internal | PN-EN ISO 15613 | 135 | SS2333 | 1.4460 | 8.1 | 10.2 | P-T | BW | 23,0 | Y9 (3,0 - 18,0) | D20 | ≥ Ø10 | PA | Y9 |  |  | - | - | - | ESAB OK Autrod 316LSi | 1 | M12 | - | 2019.08.28 | Dellner Sp. z o.o. | 155688
174 | 46/SLV/DC | internal | PN-EN ISO 15613 | 135 | SS1142 | SS1142 | 1.1 | 1.1 | P | FW | 2,5 | 1,75 - 5,0 | - | >500 | PB | sl |  |  | - | - | - | OK Autrod 12.64 | 1 | M21 | - | 2005.10.10 | Dellner Couplers | narożne złącze
175 | 47/SLV/D | internal | PN-EN ISO 15614-1 | 111 | S355J2+N | SS2333 | 1.2 | 8.1 | P - T | FW | 6,0 - 7,0 | 3,0 - 14,0 | D35 | `2 | PB | ml |  |  | - | - | - | ESAB OK Tigrod 309LSi | 2 | I1 | - | 2019.10.04 | Dellner Sp. z o.o.
176 | 47/SLV/DC | internal | PN-EN ISO 15614-1 | 135 | Domex 700MCD | Weldox 700E | 2.2 | 3.1 | P | BW | 1/2V4 | 3,0 - 8,0 (3,0 - 24,0) | - | >500 | PA | ss nb |  |  | - | - | - | Bohler X 70-IG | 1 | M21 | - | 2013.10.01 | Dellner Couplers
177 | 48/SLV/DA | internal | PN-EN ISO 15614-1 | 135 | S355J2+N | E355+N | 1.2 | 1.2 | P - T | FW | 5,0 - 6,0 | 3,0 - 12,0 | D88 | ≥ Ø44 | PB | sl |  |  | - | - | - | OK Autrod 12.64 | 1 | M21 | - | 2019.10.04 | Dellner Sp. z o.o.
178 | 48/SLV/DC | internal | PN-EN ISO 15613 | 135 | S355J2G3 | Domex 490XP | 1.2 | 2.2 | P | FW | 1/2V4 | 3,0 - 8,0 (1,5 - 12,0) | - | >500 | PA | ss mb |  |  | - | - | - | ESAB OK Autrod 12.56 | 1 | M21 | - | 2013.10.01 | Dellner Couplers
179 | 49/SLV/D | internal | PN-EN ISO 15614-1 | 135 | E355+N | S420+N | 1.2 | 2.1 | P | FW | 1/2Y7 | 2.375 - 28,0 (3,5 - 14,0) | D34,5 | ≥ Ø17,25 | PA | Y7 |  |  | - | - | - | OK Autrod 12.64 | 1 | M21 | - | 2019.10.08 | Dellner Sp. z o.o.
180 | 49/SLV/DC | internal | PN-EN ISO 15614-1 | 135 | Domex 700MCD | Domex 700MCD | 2.2 | 2.2 | P | BW | 1/2V3 | 3,0 - 6,0 (3,0 - 8,0) | - | >500 | PA | ss nb |  |  | - | - | - | Bohler X 70-IG | 1 | M21 | - | 2013.10.01 | Dellner Couplers
181 | 5/SLV/DC | internal | EN 288-3 | 141 | S235JRG2 | S235JRG2 | 1.1 | 1.1 | P | BW | 3,0 | 2,1 - 6,0 | D50 | ≥ Ø25 | PA | ss nb |  |  | - | - | - | OK Tigrod 12.64 | 2 | I1 | - | 2005.10.09 | Dellner Couplers
182 | 50/SLV/D | internal | PN-EN ISO 15613 | 141 | S355J2+N | S355J2+N | 1.2 | 1.2 | P | BW | 1/2Y2 (3 - 20) | Y2 (1,4 - 4,0) | - | ≥ Ø150 | PA | Y2 |  |  | - | - | - | OK Tigrod 13.09 | 2 | I1 | - | 2019.10.16 | Dellner Sp. z o.o. | 157250
183 | 50/SLV/DC | internal | PN-EN ISO 15613 | 135 | S355J2G3 | S420N | 1.2 | 1.3 | P | BW | 1/2Y6 | 3,0 - 12,0 (7,5 - 30,0) | - | >500 | PA | ss mb |  |  | - | - | - | OK Autrod 12.64 | 1 | M21 | - | 2005.10.12 | Dellner Couplers
184 | 51/SLV/D | internal | PN-EN ISO 15614-1 | 135 | S355J2+N | S355J2+N | 1.2 | 1.2 | P | BW | 1/2Y3 wzdłuż pręta | 7,0 - 45,0 (1,5 - 6,0) | D45 | ≥ Ø150 | PA | Y3 |  |  | - | - | - | OK Autrod 12.64 | 1 | M21 | - | 2019.10.10 | Dellner Sp. z o.o. | 157349
185 | 51/SLV/DC | internal | PN-EN ISO 15614-2 | 141 | SS4212 | SS4212 | 23.1 | 23.1 | P-T | FW | 5,0 - 6,0 | 2,5 - 10,0 | D45 | ≥ Ø25 | PB | a3 |  |  | - | - | - | Union AlMg5 | 2 | I1 | - | 2009.01.13 | Dellner Couplers
186 | 52/SLV/D | internal | PN-EN ISO 15614-1 | 135 | S355J2+N | S355J2+N | 1.2 | 1.2 | P | BW+FW | 1/2Y1 (#4 - Ø48,3x3,2) | Y1 (0,5 - 2,0) a3 | D48,3 | ≥ Ø25 | PA/PB | Y1 a3 |  |  | - | - | - | OK Autrod 12.64 | 1 | M21 | - | 2019.10.17 | Dellner Sp. z o.o. | 1054687
187 | 52/SLV/DC | internal | PN-EN ISO 15613 | 138 | Ovako 280 | S690QL | 1.3 | 3.1 | P-T | BW | 1/2Y7 | 3,0 - 14,0 (3,0 - 40,0) | D160 | ≥ Ø80 | PA | ss mb |  |  | - | - | - | Fluxofil M42 | 1.2 | M21 | - | 2013.10.01 | Dellner Couplers
188 | 53/SLV/D | internal | PN-EN ISO 15613 | 135 | S235 | G24Mn+QT1 | 1.1 | 5.1 | P | BW | I2 (#2 - #22) | 11 - 24,2 I2 (1,0 - 4,0) | - | ≥ Ø150 | PA | I2 |  |  | - | - | 180 | OK Autrod 12.64 | 1 | M21 | - | 2019.10.31 | Dellner Sp. z o.o. | 1035001
189 | 53/SLV/DC | internal | PN-EN ISO 15613 | 138 | S355J2G3 | Ovako 280 | 1.2 | 1.3 | P-T | BW | 1/2Y7 | 3,0 - 14,0 (3,0 - 20,0) | D160 | ≥ Ø80 | PA | ss mb |  |  | - | - | - | Fluxofil M42 | 1.2 | M21 | - | 2013.10.01 | Dellner Couplers
190 | 54/SLV/D | internal | PN-EN ISO 15613 | 135 | S355J2+N | G24Mn+QT1 | 1.2 | 5.1 | P | BW+FW | 1/2Y7+a4 (#15 - #50) | Y7 (3,5 - 14,0) a4 | - | ≥ Ø150 | PA/PB | 1/2Y7 a4 |  |  | - | - | 180 | OK Autrod 12.64 | 1 | M21 | - | 2019.10.31 | Dellner Sp. z o.o. | 1035000
191 | 54/SLV/DC | internal | PN-EN ISO 15614-1 | 141 | Weldox 700E | SS2333 | 3.1 | 8.1 | P | FW | 3,0 - 8,0 | 2,1 - 16,0 | - | >500 | PB | ml |  |  | - | - | - | Avesta P5 | 2.4 | I1 | - | 2013.03.11 | Dellner Couplers
192 | 55/SLV/D | internal | PN-EN ISO 15613 | 135 | S355J2+N | G24Mn+QT1 | 1.2 | 5.1 | P - T | BW+FW | 1/2Y3+a3 (#15 - #20) | Y3 (1,5 - 6,0) a3 | D30 | ≥ Ø15 | PA/PB | 1/2Y3 a3 |  |  | - | - | 180 | OK Autrod 12.64 | 1 | M21 | - | 2019.10.31 | Dellner Sp. z o.o. | 1035000
193 | 55/SLV/DC | internal | PN-EN ISO 15613 | 135 | S355JR2 | Weldox 700E | 1.2 | 3.1 | P-T | BW | 1/2Y3 wzdłuż pręta | 2,1 - 3,9 | D12 | Ø6 - Ø24 | PA | ss mb |  |  | - | - | - | Bohler X 70-IG | 1 | M21 | - | 2013.10.01 | Dellner Couplers
194 | 56/SLV/D | internal | PN-EN ISO 15613 | 141 | SS2333 | G24Mn+QT1 | 8.1 | 5.1 | P - T | BW+FW | I1,5+a2 (#7,5 - #26) | I1,5 (0,75 - 3,0) a2 | D25 | ≥ Ø12,5 | PA/PB | 1,5I a2 |  |  | - | - | 180 | OK Tigrod 309LSi | 2 | I1 | - | 2019.10.31 | Dellner Sp. z o.o. | 1035000
195 | 56/SLV/DC | internal | PN-EN ISO 15613 | 135 | GS-C25 | Weldox 700E | 1.2 | 3.1 | 1/2Y4 | BW | 10,0 - 12,0 | 3,0 - 5,2 (5,0 - 24,0) | - | >500 | PA | ss mb |  |  | - | - | - | Bohler X 70-IG | 1 | M21 | - | 2013.03.10 | Dellner Couplers
196 | 57/SLV/D | internal | PN-EN ISO 15614-1 | 138 | E470 | DCAB 500D | 1.3 | 5.1 | T | BW | 12,5 (20) | 6,25 - 25,0 (10 - 40) | D80 | ≥ Ø80 | PA | BW 12,5 ss mb |  |  | - | - | - | Fluxofil M42 | 1.2 | M21 | - | 2018.12.13 | Dellner Sp. z o.o. | 1052621
197 | 57/SLV/DC | internal | PN-EN ISO 15613 | 141 | Weldox 700E | SS2333 | 3.1 | 8.1 | 1/2Y7 | BW | 2,0 - 10,0 | 3,0 - 16,0 (1,5 - 20,0) | D32 | ≥ Ø25 | PA | ss mb |  |  | - | - | - | Avesta P5 | 2 | I1 | - | 2013.10.01 | Dellner Couplers
198 | 58/SLV/D | internal | PN-EN ISO 15613 | 135 | S355J2+N | E460K2+N | 1.2 | 1.3 | P - T | BW | 1/2Y3 (#3,0 - #13) | Y3 (3,0 - 26,0) | - | ≥ Ø150 | PA | 1/2Y3 |  |  | - | - | 50 | OK Autrod 12.64 | 1 | M21 | - | 2019.10.29 | Dellner Sp. z o.o. | 159882
199 | 58/SLV/DC | internal | PN-EN ISO 15613 | 135 | Weldox 700E | 34CrNiMo6 | 3.1 | 5.1 | 1/2Y3 Y6 | BW | 12,0 - 21,5 | 2,1 - 12,0 | D24 D43 | ≥ Ø25 | PA | ss mb |  |  | - | - | - | Bohler X 70-IG | 1 | M21 | - | 2013.03.11 | Dellner Couplers
200 | 59/SLV/D | internal | PN-EN ISO 15613 | 135 | S355J2+N | E460K2+N | 1.2 | 1.3 | P - T | BW | 1/2Y6 (#13 - #20) | Y6 (3,0 - 40,0) | - | ≥ Ø150 | PA | 1/2Y6 |  |  | - | - | 50 | OK Autrod 12.64 | 1 | M21 | - | 2019.10.29 | Dellner Sp. z o.o. | 159882
201 | 59/SLV/DC | internal | PN-EN ISO 15613 | 135 | S355J2G3 | S355J2G3 | 1.2 | 1.2 | 1/2Y4 | BW | 12,0 - 30,0 | 3,0 - 8,0 (≥3,0) | - | >500 | PA | ss mb |  |  | - | - | - | OK Autrod 12.64 | 1 | M21 | - | 2013.10.01 | Dellner Couplers
202 | 6/SLV/DC | internal | PN-EN ISO 15614-1 | 141 | S650MCD | S650MCD | 2.2 | 2.2 | P | FW | 3,0 | 2,1 - 6,0 | - | >500 | PB | a2,5 |  |  | - | - | - | OK Tigrod 13.29 | 2 | I1 | - | 2005.10.19 | Dellner Couplers
203 | 60/SLV/Da | internal | PN-EN ISO 15613 | 135 | S355J2+N | E460K2+N | 1.2 | 1.3 | P - T | BW | 1/2Y4 (#6 - #13) | Y4 (3,0 - 26,0) | - | ≥ Ø150 | PA | 1/2Y4 |  |  | - | - | 20 | OK Autrod 12.64 | 1 | M21 | - | 2019.12.04 | Dellner Sp. z o.o. | 159874
204 | 60/SLV/Db | internal | PN-EN ISO 15613 | 135 | S355J2+N | E460K2+N | 1.2 | 1.3 | P - T | BW | 1/2Y4 (#6 - #13) | Y4 (3,0 - 26,0) | - | ≥ Ø150 | PA | 1/2Y4 |  |  | - | - | 20 | OK Autrod 12.64 | 1 | M21 | - | 2019.12.04 | Dellner Sp. z o.o. | 159874
205 | 60/SLV/DC | internal | PN-EN ISO 15614-1 | 138 | SS2134 | S355J2H | 1.2 | 1.2 | T | BW | 10 (15,0 - 25,0) | 3,0 - 20,0 | D82,5 | ≥ Ø41,25 | PA | ss mb |  |  | - | - | - | Fluxofil M42 | 1.2 | M21 | - | 2013.10.01 | Dellner Couplers
206 | 61/SLV/D | internal | PN-EN ISO 15614-1 | 138 | E460K2+N | G26CrMo4+QT2 | 1.3 | 5.1 | T | BW | 13,0 (13,0 - 57,0) | BW13 ss mb (6,5 - 26,0) | D192 | ≥ Ø96 | PA | BW 13 ss mb |  |  | - | - | - | Fluxofil M42 | 1.2 | M21 | - | 2019.11.18 | Dellner Sp. z o.o. | 159882 / 159874
207 | 61/SLV/DC | internal | PN-EN ISO 15614-1 | 138 | SS2134 | S355J2H | 1.2 | 1.2 | T | FW | 10,0 - 30,0 | ≥ 5 | D82,5 | ≥ Ø41,25 | PB | a4 |  |  | - | - | - | Fluxofil M42 | 1.2 | M21 | - | 2013.10.01 | Dellner Couplers
208 | 62/SLV/DC | internal | PN-EN ISO 15614-1 | 135 | S690QL | S690QL | 3.1 | 3.1 | T | BW | 1/2Y12 (15,0 - 20,0) | 3,0 - 24,0 (10 - 40) | - | >500 | PA | 1/2Y12 |  |  | - | - | - | Bohler X 70-IG | 1 | M21 | - | 2013.10.01 | Dellner Couplers
209 | 63/SLV/D | internal | PN-EN ISO 15614-1 | 138 | S355J2G3 | E470 (Ovako 280) | 1.2 | 1.3 | T | BW | 12,5 (20) | 6,25 - 25,0 (10 - 40) | D80 | ≥ Ø80 | PA | BW 12,5 ss mb |  |  | - | - | - | Fluxofil M42 | 1.2 | M21 | - | 2018.12.13 | Dellner Sp. z o.o. | 1052621
210 | 63/SLV/DC | internal | PN-EN ISO 15614-1 | 136 | SS2134 | SS2172 | 1.2 | 1.2 | P-T | BW | 1/2Y4 (15,0 - 43,0) | 3,0 - 5,2 (≥ 5,0) | D80 | ≥ Ø150 | PA | 1/2Y4 |  |  | - | - | - | FILARC PZ6111 | 1.2 | M21 | - | 2013.10.01 | Dellner Couplers
211 | 64/SLV/DC | internal | PN-EN ISO 15614-1 | 135 | SS1312 | S355J2H | 1.1 | 1.2 | P-T | BW | 1/2Y5 (5,0 - 15,0) | 3,0 - 6,5 (3,0 - 30,0) | D80 | ≥ Ø150 | PA | 1/2Y5 |  |  | - | - | - | OK Autrod 12.64 | 1 | M21 | - | 2013.10.01 | Dellner Couplers
212 | 65/SLV/DC | internal | PN-EN ISO 15614-1 | 141 | SS2134 | SS2333 | 1.2 | 8.1 | P | BW | 1/2Y4 (12,0 - 30,0) | 3,0 - 8,0 (≥ 3,0) | - | ≥ Ø150 | PA | 1/2Y4 |  |  | - | - | - | P5 Avesta | 2 | I1 | - | 2013.10.01 | Dellner Couplers
213 | 66/SLV/DC | internal | PN-EN ISO 15614-1 | 141 | SS2134 | SS2333 | 1.2 | 8.1 | P | FW | 12,0 - 30,0 | ≥ 5 | - | >500 | PB | a4 |  |  | - | - | - | P5 Avesta | 2 | I1 | - | 2013.10.01 | Dellner Couplers
214 | 67/SLV/DC | internal | PN-EN ISO 15614-1 | 135 | Ovako 280 | S690QL | 1.3 | 3.1 | P-T | BW | 1/2Y5 (12,0 - 15,0) | 3,0 - 6,5 (6,0 - 30,0) | - | ≥ Ø35 | PA | 1/2Y5 |  |  | - | - | - | Bohler X 70-IG | 1 | M21 | - | 2013.10.01 | Dellner Couplers
215 | 68/SLV/DC | internal | PN-EN ISO 15614-1 | 135 | Ovako 280 | S690QL | 1.3 | 3.1 | P-T | FW | (12,0 - 20,5) | 6,0 - 41 (12,0 - 20,5) | D81 | ≥ Ø40,5 | PB | a5 |  |  | - | - | - | Bohler X 70-IG | 1 | M21 | - | 2013.10.01 | Dellner Couplers
216 | 69/SLV/DC | internal | PN-EN ISO 15614-1 | 138 | S690QL | S690QL | 3.1 | 3.1 | P-T | BW | (10,0 - 60,0) | 3,0 - 20,0 (≥ 3,0) | - | ≥ Ø150 | PA | ss mb |  |  | - | - | - | Fluxofil M42 | 1.2 | M21 | - | 2013.10.01 | Dellner Couplers
217 | 7/SLV/DC | internal | PN-EN ISO 15614-1 | 141 | SS2333 | SS2333 | 8.1 | 8.1 | P | BW | 4,0 | 3,0 - 8,0 | - | >500 | PA | bs |  |  | - | - | - | Avesta 308L-Si / MVR-Si | 2 | I1 | - | 2013.10.01 | Dellner Couplers
218 | 70/SLV/DC a2 | internal | PN-EN ISO 15614-1 | 135 | S690QL | S690QL | 3.1 | 3.1 | T | FW | (3,0 - 10,0) | 3,0 - 20,0 | D110 | ≥ Ø55 | PB | a2 |  |  | - | - | - | Bohler X 70-IG | 1 | M21 | - | 2013.10.01 | Dellner Couplers
219 | 70/SLV/DC a6 | internal | PN-EN ISO 15614-1 | 135 | S690QL | S690QL | 3.1 | 3.1 | T | FW | (3,0 - 10,0) | 3,0 - 20,0 | D70 | ≥ Ø35 | PB | a6 |  |  | - | - | - | Bohler X 70-IG | 1 | M21 | - | 2013.10.01 | Dellner Couplers
220 | 71/SLV/DC | internal | PN-EN ISO 15614-1 | 135 | S690QL | DCAB 600E | 3.1 | 5.1 | T | BW | 3,0 - 30,0 V3 | ≥ 5 | - | >150 | PA | 3Y |  |  | - | - | - | Bohler X 70-IG | 1 | M21 | - | 2013.10.01 | Dellner Couplers
221 | 72/SLV/DC | internal | PN-EN ISO 15614-1 | 135 | S690QL | DCAB 600E | 3.1 | 5.1 | P-T | BW | (8,0 - 30,0) | 3,0 - 16,0 (≥ 3,0) | - | >150 | PA | 8Y |  |  | - | - | - | Bohler X 70-IG | 1 | M21 | - | 2013.10.01 | Dellner Couplers
222 | 73R/SLV/DC | internal | PN-EN ISO 15614-1 | 138 Robot | Ovako 280 | Ovako 280 | 1.3 | 1.3 | T | BW | BW16 (16,0 - 20,0) | 8,0 - 32,0 | D170 | >85 | PA | BW 16 ssmb |  |  | - | - | - | Fluxofil M42 | 1.2 | M21 | - | 2013.10.01 | Dellner Couplers
223 | 74R/SLV/DC | internal | PN-EN ISO 15614-1 | 138 Robot | Ovako 280 | SS2225-23 | 1.3 | 5.1 | T | BW | BW16 (16,0 - 20,0) | 8,0 - 32,0 | D170 | >85 | PA | BW 16 ssmb |  |  | - | - | - | Fluxofil M42 | 1.2 | M21 | - | 2013.10.01 | Dellner Couplers
224 | 8/SLV/DC | internal | PN-EN ISO 15614-1 | 141 | SS2333 | SS2333 | 8.1 | 8.1 | P | FW | 4,0 | 3,0 - 8,0 | - | >500 | FW | ml |  |  | - | - | - | Avesta 308L-Si / MVR-Si | 2 | I1 | - | 2013.10.01 | Dellner Couplers
225 | 81R/SLV/DC | internal | PN-EN ISO 15613 | 138 Robot | S355J2+N | S355J2H | 1.2 | 1.2 | P - T | BW | 1/2Y8 (30 - 8,75) | 1/2Y8: 3,0 - 16,0 (4 - 60) | D80 | ≥ Ø40 | PA | 1/2Y8 |  |  | - | - | n.a. | Fluxofil M42 | 1.2 | M21 | n.a. | 41326 | Dellner Components Sp. z o.o. | 1018602
226 | 83R/SLV/DC | internal | PN-EN ISO 15614-1 | 138 Robot | SS2134 | S355J2H | 1.2 | 1.2 | P | FW | a3(15 - 15) | a: 3 - 6 (7,5 - 30) | N.A. | n.a. | PB | a3 |  |  |  |  | n.a. | Fluxofil M42 | 1.2 | M21 | n.a. | 41431 | Dellner Components Sp. z o.o. | 1003431
227 | 84R/SLV/DC | internal | PN-EN ISO 15613 | 138 Robot | SS2134 | SS2172 | 1.2 | 1.2 | P - T | BW | 1/2Y4 (15,0 - 43,0) | 1/2Y4: 3 - 8 (7,5 - 47,3) | D80 | ≥ Ø150 | PA | 1/2Y4 |  |  |  |  | n.a. | Fluxofil M42 | 1.2 | M21 | n.a. | 41341 | Dellner Components Sp. z o.o. | 1018599
228 | 85/SLV/DC | internal | PN-EN ISO 15613 | 141 | S355J2 | S355J2 | 1.2 | 1.2 | P | FW | Plug weld (6 - 10) | Plug weld: no restriction (3 - 20) | N.A. | N.A. | PB | Plug weld |  |  |  |  | n.a. | OK Tigrod 12.64 | 2 | I1 | n.a. | 41431 | Dellner Components Sp. z o.o. | ROXTEC
229 | 86/SLV/DC | internal | PN-EN ISO 15613 | 141 | S355J2 | S355J2 | 1.2 | 1.2 | P | FW | z6 (6 - 6) | z6: no restrictions (3 - 20) | N.A. | N.A. | PB | z6 |  |  |  |  | n.a. | OK Tigrod 12.64 | 2 | I1 | n.a. | 41431 | Dellner Components Sp. z o.o. | ROXTEC
230 | 87/SLV/DC | internal | PN-EN ISO 15614-1 | 135 | S690QL | S690QL | 3.1 | 3.1 | P -T | BW | 1/2Y4 (7,5 - 7,5) | 1/2Y4: 3 - 9 (3 - 15) | D24 | Ø12 - Ø48 | PA | 1/2Y4 |  |  |  |  | 100 | OK AristoRod 69 | 1 | M21 | n.a. | 41443 | Dellner Components Sp. z o.o. | 1043336
231 | 88/SLV/DC | internal | PN-EN ISO 15614-1 | 135 | DCAB 500D (G10MnMoV6-3) | DCAB 500D | 5.1 | 5.1 | P | FW | a8 (11 - 20) | a8: no restrictions (5,5 - 40) | N.A. | N.A. | PB | a8 |  |  |  |  | 180 | OK AristoRod 69 | 1 | M21 | n.a. | 41110 | Dellner Components Sp. z o.o.
232 | 89R/SLV/DC | internal | PN-EN ISO 15614-1 | 138 Robot | S690QL | S690QL | 3.1 | 3.1 | P | FW | a10 (25 - 25) | a10: no restrctions (12,5 - 50) | N.A. | N.A. | PB | a10 |  |  |  |  | t = (30 - 45) 75 t = (45 - 50) 100 | Fluxofil M42 | 1.2 | M21 | n.a. | 41515 | Dellner Components Sp. z o.o. | 1036869
233 | 9/SLV/DC | internal | PN-EN ISO 15614-1 | 135 | SS2333 | SS2333 | 8.1 | 8.1 | P | FW | 6,0 | 3,0 - 12,0 | - | >500 | PB | a4 |  |  | - | - | - | Avesta 308L-Si / MVR-Si | 1 | M12 | - | 2005.11.21 | Dellner Couplers
234 | 90/SLV/DC | internal | PN-EN ISO 15614-1 | 141 | S690QL | S690QL | 3.1 | 3.1 | P | FW | a3,5 (8 - 8) | a3,5: no restrictions (4 - 16) | N.A. | N.A. | PB | a3,5 |  |  |  |  | n.a. | Elgatig 135 | 2.4 | I1 | n.a. | 41684 | Dellner Components Sp. z o.o.
235 | 91/SLV/DC | internal | PN-EN ISO 15613-1 (ISO 11970) | 135 | DCAB 500D (G10MnMoV6-3) | DCAB 500D | 5.1 | 5.1 | P | BW | BW18 (18 - 18) | BW18: 9 - 36 (9- 36) | N.A. | N.A. | PA | BW 18 ss mb |  |  |  |  | 100 | OK AristoRod 69 | 1 | M21 | n.a. | 41443 | Dellner Components Sp. z o.o. | NAPRAWY ODLEWÓW (ISO 11970)
236 | 92/SLV/DC | internal | PN-EN ISO 15613 | 138 | DCAB 500D (G10MnMoV6-3) | S690QL | 3.1 | 5.1 | P | BW | 1/2Y17 (18 - 25) | 1/2Y17: 8,5 - 34 (9 - 50) | N.A. | N.A. | PA | 1/2Y17 |  |  |  |  | t = (30 - 45) 75 t = (45 - 50) 100 | Fluxofil M42 | 1.2 | M21 | n.a. | 41743 | Dellner Components Sp. z o.o.
237 | 93/SLV/DC | internal | PN-EN ISO 15613 | 138 | DCAB 500D (G10MnMoV6-3) | S690QL | 3.1 | 5.1 | P | FW | a9,5 (18 - 25) | a9,5: no restrictions (9 - 50) | N.A. | N.A. | PB | a9,5 |  |  |  |  | t = (30 - 45) 75 t = (45 - 50) 100 | Fluxofil M42 | 1.2 | M21 | n.a. | 41743 | Dellner Components Sp. z o.o.
238 | 94R/SLV/DC | internal | PN-EN ISO 15614-1 | 138 Robot | E470 | DCAB 500D | 1.3 | 5.1 | P - T | FW | a4 (7 - 14) | a4: 3 - 6 (3,5 - 28) | D216 | ≥ Ø108 | PB | a4 |  |  |  |  | t = (20 - 35) 75 t = (35 - 55) 100 | AMC 15 | 1.2 | M21 | n.a. | 41975 | Dellner Components Sp. z o.o. | 1047736
239 | 95/SLV/DC | internal | PN-EN ISO 15613 | 141 | DCAB 500D | SS2333 | 5.1 | 8.1 | P - T | FW | Plug weld (21) | Plug weld: 1,5 - 4 (10,5 - 42) | D18 | Ø9 - Ø36 | PB | Plug weld |  |  |  |  | 180 | P5 | 2.4 | I1 | n.a. | 42016 | Dellner Components Sp. z o.o. | 1039665
240 | 96/SLV/DC | internal | PN-EN ISO 15613 | 141 | DCAB 500D | SS2333 | 5.1 | 8.1 | P - T | FW | Plug weld (21) | Plug weld: 1,5 - 4 (10,5 - 42) | D6 | Ø3 - Ø12 | PB | Plug weld |  |  |  |  | 180 | P5 | 2.4 | I1 | n.a. | 42016 | Dellner Components Sp. z o.o. | 1039665
241 | 97/SLV/DC | internal | PN-EN ISO 15613 | 141 | 34CrNiMo6 QT | C45 | 5.1 | 11.2 | P | FW | a3 (8 - 24) | a3: no restrictions (4 - 48) | N.A. | N.A. | PB | a3 |  |  |  |  | 300 | OK Tigrod 12.64 | 2 | I1 | n.a. | 42402 | Dellner Components Sp. z o.o. | Wartości twardości złacza musza zostać uzgodnione pomiedzy wykonawcą a klientem.
242 | 98/SLV/DC | internal | PN-EN ISO 15613 | 141 | 34CrNiMo6 QT | SS2333 | 5.1 | 8.1 | P - T | BW | 1/2Y4 (16) | 1/2Y4: 2 - 8 (8 - 32) | D20 | Ø10 - Ø40 | PA | 1/2Y4 |  |  |  |  | 300 - 350 | Avesta 309L-Si | 2 | I1 | n.a. | 42502 | Dellner Components Sp. z o.o. | Wartości twardości złacza musza zostać uzgodnione pomiedzy wykonawcą a klientem.
243 | 99/SLV/DC | internal | PN-EN ISO 15613 | 141 | S690QL | SS2333 | 3.1 | 8.1 | P - T | FW | a3 (2 - 12) | a3: no restrictions (1,4 - 24) | D32 | ≥ Ø25 | PB | a3 |  |  |  |  | n.a. | Avesta 309L-Si | 2 | I1 | n.a. | 42635 | Dellner Components Sp. z o.o.
244 | IK/01/02/1 | IS | DIN 6700-2 | 111 | SS2333 | 25CrMo4 | 5.1 | 8.1 | P-T | FW | SS2333: 8 SS2225: 20 | 3,0 - 40,0 | D25 | ≥ Ø25 | PB |  |  |  | - | - | 180˚C | ESAB OK 67.70 | 2.5 | - | - | 2002.02.10 | Dellner Couplers
245 | IK/01/02/10 | IS | EN 288-3 | 135 | Domex 650MCD | Domex 650MCD | 2.2 | 2.2 | P | BW | 5,1 | 3,0 - 10,1 | - | >500 | PA |  |  |  | - | - | - | OK Autrod 13.30 | 1,0 | M21 | - | 2001.11.16 | Dellner Couplers
246 | IK/01/02/2 | IS | EN 288-3 | 135 | S355 | S355 | 1.2 | 1.2 | P-T | FW | 5 - 6 | 3,0 - 12,0 | Ø63,5 | 31,5 - 127 | PB sl |  |  |  | - | - | - | OK Autrod 12.56 | 1 | M21 | - | 2001.11.15 | Dellner Couplers
247 | IK/01/02/3 | IS | EN 288-3 | 135 | S355 | S355 | 1.2 | 1.2 | P-T | FW | 5 - 6 | 3,0 - 12,0 | Ø95 | 47,5 - 190 | PB sl |  |  |  | - | - | - | OK Autrod 12.56 | 1 | M21 | - | 2001.11.15 | Dellner Couplers
248 | IK/01/02/4 | IS | EN 288-3 | 111 | SS2333 | S355 | 1.2 | 8.1 | P-T | FW | 6 - 7 | 3,0 - 14,0 | D35 | 17,5 - 70 | PB sl |  |  |  | - | - | - | ESAB OK 67.70 | 2.5 | - | - | 2002.02.10 | Dellner Couplers
249 | IK/01/02/5 | IS | EN 288-3 | 135 | Domex 650MCD | Domex 650MCD | 2.2 | 2.2 | P | BW | 5,0 | 3,0 - 10,0 | - | >500 | PA |  |  |  | - | - | - | OK Autrod 13.29 | 1.2 | M21 | - | 2001.11.15 | Dellner Couplers
250 | IK/01/02/6 | IS | DIN 6700-3 | 111 | SS2334 | 25CrMo5 | 8.2 | 5.2 | P-T | FW | SS2333: 8 SS2225: 21 | 3,0 - 40,1 | D26 | ≥ Ø26 | PB |  |  |  | - | - | 180˚C | ESAB OK 67.70 | 2,5 | - | - | 2002.02.11 | Dellner Couplers
251 | IK/01/02/7 | IS | EN 288-3 | 135 | S355 | S355 | 1.2 | 1.2 | P-T | FW | 5 - 6 | 3,0 - 12,0 | Ø63,6 | 31,5 - 128 | PB sl |  |  |  | - | - | - | OK Autrod 12.56 | 1,0 | M21 | - | 2001.11.15 | Dellner Couplers
252 | IK/01/02/8 | IS | EN 288-3 | 135 | S355 | S355 | 1.2 | 1.2 | P-T | FW | 5 - 6 | 3,0 - 12,0 | Ø96 | 47,5 - 191 | PB sl |  |  |  | - | - | - | OK Autrod 12.56 | 1,0 | M21 | - | 2001.11.15 | Dellner Couplers
253 | IK/01/02/9 | IS | EN 288-3 | 111 | SS233 | S355 | 8.2 | 1.2 | P-T | FW | 7 - 7 | 3,0 - 14,1 | D36 | 17,5 - 71 | PB sl |  |  |  | - | - | - | ESAB OK 67.70 | 2,5 | - | - | 2002.02.11 | Dellner Couplers
254 | IK/14/2002/1 | IS | DIN 6700 / EN 288-4 | 141 | AlSiMgMn T6 | AlSiMgMn T6 | 23.1 | 23.1 | P | BW | 2 | 1,0 - 4,0 | - | >500 | PA |  |  |  | - | 172,5 203,6 | - | Bohler AlMg5 | 2 | I1 | - | 2003.01.10 | Dellner Couplers
255 | IK/14/2002/2 | IS | DIN 6700 / EN 288-4 | 141 | AlSiMgMn T6 | AlSiMgMn T6 | 23.1 | 23.1 | P | FW | 2 | 1,0 - 4,0 | - | >500 | PB |  |  |  | - | 172,5 203,6 | - | Bohler AlMg5 | 2 | I1 | - | 2003.01.10 | Dellner Couplers
256 | IK/14/2002/3 | IS | DIN 6700 / EN 288-4 | 141 | AlSiMgMn T6 | AlSiMgMn T6 | 23.1 | 23.1 | P | FW | 6 | 3,0 - 12,0 | - | >500 | PB |  |  |  | - | 172,5 203,6 | - | Bohler AlMg5 | 2 | I1 | - | 2003.01.10 | Dellner Couplers
257 | IK/14/2002/4 | IS | DIN 6700 / EN 288-4 | 141 | AlSiMgMn T6 | AlSiMgMn T6 | 23.1 | 23.1 | P | BW | 7.333333 | 1,0 - 4,0 | - | >500 | PA |  |  |  | - | 172,5 203,6 | - | Bohler AlMg5 | 2,0 | I1 | - | 2003.01.10 | Dellner Couplers
258 | IK/14/2002/5 | IS | DIN 6700 / EN 288-4 | 141 | AlSiMgMn T6 | AlSiMgMn T6 | 23.1 | 23.1 | P | FW | 9.333333 | 1,0 - 4,0 | - | >500 | PB |  |  |  | - | 172,5 203,6 | - | Bohler AlMg5 | 2,0 | I1 | - | 2003.01.10 | Dellner Couplers
259 | IK/14/2002/6 | IS | DIN 6700 / EN 288-4 | 141 | AlSiMgMn T6 | AlSiMgMn T6 | 23.1 | 23.1 | P | FW | 11.33333 | 3,0 - 12,1 | - | >500 | PB |  |  |  | - | 172,5 203,6 | - | Bohler AlMg5 | 2,0 | I1 | - | 2003.01.10 | Dellner Couplers
260 | WPT 62/SLV/D | internal | PN-EN ISO 15613 | 138 | S460NH | 25CrMo4 | 1.3 | 5.1 | T | BW | 12,0 (12,0 - 17,0) | BW12 ss mb (6,0 - 24,0) | D192 | ≥ Ø96 | PA | BW 12 ss mb |  |  | - | - | - | Fluxofil M42 | 1.2 | M21 | - | 2019.12.19 | Dellner Sp. z o.o. | Udarność -40°C Próba Produkcyjna bez rozciągania, zginania
261 | WPT 64/SLV/D | internal | PN-EN ISO 15613 | 138 | S690QL | M201 E | 3.1 | 3.2 | P | BW | Y10 (15 - 20) | Y10: 3,0 - 12,0 (7,5 - 40) | - | ≥ Ø500 | PA | Y10 |  |  | - | - | 220 | Fluxofil M42 | 1.2 | M21 | - | 2020.09.04 | Dellner Sp. z o.o. | 1030980

## Arkusz2 - zmodyfikowany
WPQR No | Trzecia strona Third party | Podstawa normatywna Standard | Metoda spawania Weld method | Gatunek materiału Grade material | Grupa materiałowa Material group | Ceq | Temp. udarności Impact temp. | Re MPa | Rm MPa | Blacha / rura plate / tube | Grubość próbki thickness | Zakres kwalifikacji qualification scope | Średnica próbki Sample diameter | Zakres kwalifikacji qualification scope2 | Spoina Weld | Pozycja spawania Welding position | Szczegóły | Podgrzewanie/ międzyścieg Prehating/ interpass | Nazwa spoiwa Consumables | Średnica spoiwa Diameter | Rodzaj gazu Type of gas | PWHT (°C/min) | Data wydania Date of issue | Uwagi 1 Remarks 1 | Uwagi 2 Remarks 2
IK/14/2002/1 | IS | DIN 6700 / EN 288-4 | 141 | 6082 T6 | 23.2 |  |  | - | 172,5 203,6 | P | 2 | 1,0 - 4,0 | - | >500 | BW | PA |  | - | Bohler AlMg5 | 2 | I1 | - | 2003.01.10 | Dellner Couplers
IK/14/2002/2 | IS | DIN 6700 / EN 288-4 | 141 | 6082 T6 | 23.2 |  |  | - | 172,5 203,6 | P | 2 | 1,0 - 4,0 | - | >500 | FW | PB |  | - | Bohler AlMg5 | 2 | I1 | - | 2003.01.10 | Dellner Couplers
IK/14/2002/3 | IS | DIN 6700 / EN 288-4 | 141 | 6082 T6 | 23.2 |  |  | - | 172,5 203,6 | P | 6 | 3,0 - 12,0 | - | >500 | FW | PB |  | - | Bohler AlMg5 | 2 | I1 | - | 2003.01.10 | Dellner Couplers
IK/01/02/1 | IS | DIN 6700-2 | 111 | 1. SS2225 2. SS2333 | 5.1 - 8.1 |  |  | - | - | P-T | SS2333: 8 SS2225: 20 | 3,0 - 40,0 | D25 | ≥ Ø25 | FW | PB |  | 180˚C | ESAB OK 67.70 | 2.5 | - | - | 2002.02.10 | Dellner Couplers
IK/01/02/2 | IS | EN 288-3 | 135 | S355J0 | 1.2 |  |  | - | - | P-T | 5 - 6 | 3,0 - 12,0 | Ø63,5 | 31,5 - 127 | FW | PB sl |  | - | OK Autrod 12.56 | 1 | M21 | - | 2001.11.15 | Dellner Couplers
IK/01/02/3 | IS | EN 288-3 | 135 | S355J0 | 1.2 |  |  | - | - | P-T | 5 - 6 | 3,0 - 12,0 | Ø95 | 47,5 - 190 | FW | PB sl |  | - | OK Autrod 12.56 | 1 | M21 | - | 2001.11.15 | Dellner Couplers
IK/01/02/4 | IS | EN 288-3 | 111 | 1. S355J0 2. X5CrNi18-10 | 1.2 - 8.1 |  |  | - | - | P-T | 6 - 7 | 3,0 - 14,0 | D35 | 17,5 - 70 | FW | PB sl |  | - | ESAB OK 67.70 | 2.5 | - | - | 2002.02.10 | Dellner Couplers
IK/01/02/5 | IS | EN 288-3 | 135 | Domex 650MC | 2.2 |  |  | - | - | P | 5,0 | 3,0 - 10,0 | - | >500 | BW | PA |  | - | OK Autrod 13.29 | 1.2 | M21 | - | 2001.11.15 | Dellner Couplers
169-DC | internal | EN 288-3 | 135 | Weldox 700E | 3.1 |  |  | - | - | P | 4,0 - 40,0 | BW 3,2 - 4,4 FW 20 - 80 | - | >500 | BW, FW | PA |  | - | Bohler X 70-IG | 1 | M21 | - | 2004.12.03 | Dellner Couplers
1/SLV/DC | internal | EN 288-3 | 135 | Weldox 960E | 3.2 |  |  | - | - | P | 12,0 | 3,0 - 24,0 | - | >500 | BW | PA |  | - | Bohler X 90-IG | 1.2 | M21 | - | 2004.12.03 | Dellner Couplers
2/SLV/DC | internal | EN 288-3 | 135 | Weldox 960E | 3.2 |  |  | - | - | P | 12,0 | 3,0 - 24,0 | - | >500 | FW | PB | a3,5 | - | Bohler X 90-IG | 1.2 | M21 | - | 2004.11.20 | Dellner Couplers
21/SLV/DC | internal | PN-EN ISO 15614-1 | 135 | Weldox 960 | 3.2 |  |  | - | - | P | 4,0 | 3,0 - 8,0 | - | >500 | BW | PA | ss nb | - | Bohler X 70-IG | 1 | M21 | - | 2013.10.01 | Dellner Couplers
4/SLV/DC | internal | EN 288-3 | 135 | Weldox 960E | 3.2 |  |  | - | - | P | 12,0 | 3,0 - 24,0 | - | >500 | FW | PB | a3,5 | - | Bohler X 70-IG | 1 | M21 | - | 2004.11.20 | Dellner Couplers
5/SLV/DC | internal | EN 288-3 | 141 | St3S | 1.1 |  |  | - | - | P | 3,0 | 2,1 - 6,0 | D50 | ≥ Ø25 | BW | PA | ss nb | - | OK Tigrod 12.64 | 2 | I1 | - | 2005.10.09 | Dellner Couplers
6/SLV/DC | internal | PN-EN ISO 15614-1 | 141 | S650MC | 2.2 |  |  | - | - | P | 3,0 | 2,1 - 6,0 | - | >500 | FW | PB | a2,5 | - | OK Tigrod 13.29 | 2 | I1 | - | 2005.10.19 | Dellner Couplers
7/SLV/DC | internal | PN-EN ISO 15614-1 | 141 | SS2333 | 8.1 |  |  | - | - | P | 4,0 | 3,0 - 8,0 | - | >500 | BW | PA | bs | - | Avesta 308L-Si / MVR-Si | 2 | I1 | - | 2013.10.01 | Dellner Couplers
8/SLV/DC | internal | PN-EN ISO 15614-1 | 141 | SS2333 | 8.1 |  |  | - | - | P | 4,0 | 3,0 - 8,0 | - | >500 | FW | FW | ml | - | Avesta 308L-Si / MVR-Si | 2 | I1 | - | 2013.10.01 | Dellner Couplers
9/SLV/DC | internal | PN-EN ISO 15614-1 | 135 | SS2333 | 8.1 |  |  | - | - | P | 6,0 | 3,0 - 12,0 | - | >500 | FW | PB | a4 | - | Avesta 308L-Si / MVR-Si | 1 | M12 | - | 2005.11.21 | Dellner Couplers
10/SLV/DC | internal | PN-EN ISO 15613 | 135 | 1. S690QL 2. Weldox 700E | 3.1 |  |  | - | - | T | 3,0 - 10,0 | 3,0 - 20,0 | D35 | ≥ Ø25 | FW | PB | a2 a6 | - | Bohler X 70-IG | 1 | M21 | - | 2013.10.01 | Dellner Couplers
11/SLV/DC | internal | PN-EN ISO 15614-1 | 141 | 1. S650MC-D 2. S690QL | 1. 2.2 2. 3.1 |  |  | - | - | P | 3,0 - 10,0 | 2,0 - 20,0 | - | >500 | FW | PB | a2 | - | Elgatig 135 | 2 | I1 | - | 2013.10.01 | Dellner Couplers
12/SLV/DC | internal | PN-EN ISO 15614-1 | 138 | Weldox 700E | 3.1 |  |  | - | - | P | 30,0 | ≥ 5 | - | >500 | FW | PB | a5 | - | Fluxofil M42 | 1.2 | M21 | - | 2008.04.11 | Dellner Couplers
13/SLV/DC | internal | PN-EN ISO 15614-1 | 138 | Weldox 700E | 3.1 |  |  | - | - | P | 30,0 | ≥ 5 | - | >500 | FW | PB | a3 | - | Fluxofil M42 | 1.2 | M21 | - | 2008.04.11 | Dellner Couplers
14/SLV/DC | internal | PN-EN ISO 15614-1 | 138 | Weldox 700E | 3.1 |  |  | - | - | P | 6,0 - 30,0 | ≥ 3 | - | >500 | FW | PB | a3 | - | Fluxofil M42 | 1.2 | M21 | - | 2013.10.01 | Dellner Couplers
15/SLV/DC | internal | PN-EN ISO 15614-1 | 138 | 1. Ovako 280 2. Weldox 700E | 1. 1.3 2. 3.1 |  |  | - | - | P-T | 5,0 - 30,0 | ≥ 3 | D45 | ≥ Ø25 | FW | PB | a4 | - | Fluxofil M42 | 1.2 | M21 | - | 2013.10.01 | Dellner Couplers
16/SLV/DC | internal | PN-EN ISO 15614-1 | 141 | SS2333 | 8.1 |  |  | - | - | P | 3,0 | 2,1 - 6,0 | - | >500 | FW | PB | a2 | - | Avesta 308L-Si / MVR-Si | 2 | I1 | - | 2008.04.18 | Dellner Couplers
17/SLV/DC | internal | PN-EN ISO 15614-1 | 135 | 1. S355J2G3 2. Weldox 700E | 1. 1.2 2. 3.1 |  |  | - | - | P | 3,0 - 30,0 | ≥ 3 | - | >500 | FW | PB | a3,5 | - | OK Autrod 12.64 | 1 | M21 | - | 2008.04.18 | Dellner Couplers
18/SLV/DC | internal | PN-EN ISO 15614-1 | 135 | 1. S355J2G3 2. S355JR | 1. 1.2 2. 1.2 |  |  | - | - | P | 3,0 - 30,0 | ≥ 3 | - | >500 | FW | PB | a3 | - | OK Autrod 12.64 | 1 | M21 | - | 2008.04.15 | Dellner Couplers
19/SLV/DC | internal | PN-EN ISO 15614-1 | 135 | 1. S355JR 2. Weldox 700E | 1. 1.2 2. 3.1 |  |  | - | - | P | 30,0 | ≥ 5 | D45 | ≥ Ø25 | FW | PB | a4 | - | OK Autrod 12.64 | 1 | M21 | - | 2008.04.18 | Dellner Couplers
20/SLV/DC | internal | PN-EN ISO 15613 | 141 | 1. St35 2. Weldox 700E | 1. 1.1 2. 3.1 |  |  | - | - | P-T | 1. 50 2. 4,5 | t1 ≥ 5 t2 3 - 9 | D40 | ≥ Ø25 | BW | PB | 2Y | - | OK Tigrod 12.64 | 2 | I1 | - | 2013.10.01 | Dellner Couplers
3/SLV/DC | internal | EN 288-3 | 135 | Weldox 960E | 3.2 |  |  | - | - | P | 12,0 | 3,0 - 24,0 | - | >500 | BW | PA | bs | - | Bohler X 70-IG | 1 | M21 | - | 2004.11.20 | Dellner Couplers
22/SLV/DC | internal | PN-EN ISO 15613 | 141 | S355JR | 1.2 |  |  | - | - | T | Ø10 | 2 - 4 | Ø10 | Ø5 - Ø20 | BW | PA | 2Y | - | OK Tigrod 12.64 | 2 | I1 | - | 2008.04.21 | Dellner Couplers
23/SLV/DC | internal | PN-EN ISO 15613 | 111 | 1. S355JR 2. SS2333 | 1. 1.2 2. 8.1 |  |  | - | - | P-T | Ø10 | 2 - 4 | Ø10 | Ø5 - Ø20 | BW | PA | 2Y | - | OK 67.70 | 2.5 | - | - | 2013.10.01 | Dellner Couplers
24/SLV/DC | internal | PN-EN ISO 15613 | 141 | 1. SS2333 2. SS2346 | 8.1 |  |  | - | - | T | Ø12 | - | Ø12 - Ø25 | Ø12,5 - Ø50 | FW | PB | a3 | - | Avesta P5 | 2.4 | I1 | - | 2008.04.21 | Dellner Couplers
25/SLV/DC | internal | PN-EN ISO 15613 | 135 | 2. SS2172-21 2. Domex 420MC-D | 1. 1.2 2. 2.1 |  |  | - | - | P | 12 (5Y) | 6 - 24 (3 - 10) | - | >500 | BW Y5 | PA | Y5 | - | Bohler X 70-IG | 1 | M21 | - | 2013.10.01 | Dellner Couplers
26/SLV/DC | internal | PN-EN ISO 15614-1 | 135 | S355N | 1.2 |  |  | - | - | P | 6 | 3 - 12 | - | >500 | BW | PA | ss nb | - | OK Autrod 12.56 | 1 | M21 | - | 2013.10.01 | Dellner Couplers
27/SLV/DC | internal | PN-EN ISO 15613 | 135 | 1. S355N 2. 25CrMo4 | 1. 1.2 2. 5.1 |  |  | - | - | T | 3Y / 8Y | 2,1 - 16 | D32 | >25 | BW | PA | 3Y, 8Y | - | OK Autrod 12.56 | 1 | M21 | - | 2013.10.01 | Dellner Couplers
28/SLV/DC | internal | PN-EN ISO 15614-1 | 135 | Domex 420MCD | 2.1 |  |  | - | - | P | 2,5 | 1,5 - 5,0 | - | >500 | FW | PB | a3 | - | OK Autrod 12.64 | 1 | M21 | - | 2008.06.19 | Dellner Couplers
29/SLV/DC | internal | PN-EN ISO 15614-1 | 135 | Domex 700MCD | 2.2 |  |  | - | - | P | 2,5 | 1,5 - 5,0 | - | >500 | FW | PB | a3 | - | Bohler X 70-IG | 1 | M21 | - | 2008.06.19 | Dellner Couplers
30/SLV/DC | internal | PN-EN ISO 15614-1 | 141 | SS2333 | 8.1 |  |  | - | - | P | 2,0 | 1,4 - 4,0 | - | >500 | FW | PB | a2 | - | Avesta 308L-Si / MVR-Si | 1 | I1 | - | 2008.06.13 | Dellner Couplers
31/SLV/DC | internal | PN-EN ISO 15614-1 | 141 | Domex 420MCD | 2.1 |  |  | - | - | P | 2,0 | 1,4 - 4,0 | - | >500 | FW | PB | a2 | - | OK Tigrod 12.64 | 2 | I1 | - | 2008.06.13 | Dellner Couplers
32/SLV/DC | internal | PN-EN ISO 15614-1 | 141 | Domex 420MCD | 2.1 |  |  | - | - | P | 3,0 | 2,1 - 6,0 | - | >500 | FW | PB | a2 | - | OK Tigrod 12.64 | 2 | I1 | - | 2008.06.13 | Dellner Couplers
33/SLV/DC | internal | PN-EN ISO 15614-1 | 141 | 1. S235 G2T 2. S355 J2G3 | 1. 1.1 2. 1.2 |  |  | - | - | P-T | 1,5 - 4,0 | 1,5 - 8,0 | D8 | Ø4 - Ø16 | FW | PB | a2 | - | OK Tigrod 12.64 | 2 | I1 | - | 2013.10.01 | Dellner Couplers
34/SLV/DC | internal | PN-EN ISO 15613 | 141 | 1. S355 J2G3 2. SS2333 | 1. 1.2 2. 8.1 |  |  | - | - | P-T | 4,0 | 3,0 - 8,0 | D13 | Ø6,5 - Ø26 | FW | PB | a2 | - | Avesta P5 | 2 | I1 | - | 2013.10.01 | Dellner Couplers
35/SLV/DC | internal | PN-EN ISO 15613 | 141 | 1. S355 J2G3 2. SS2346-04 | 1. 1.2 2. 8.1 |  |  | - | - | otworowa | 2,0 - 9,0 | 1,0 - 2,1 | D9 | Ø4,5 - Ø18 | otworowa | PA | otworowa 2 | - | Avesta P5 | 2.4 | I1 | - | 2013.10.01 | Dellner Couplers
36/SLV/DC | internal | PN-EN ISO 15614-1 | 135 | 1. SS1330-05 2. Domex 700MC-D | 1. 1.1 2. 2.2 |  |  | - | - | P-T | 1,5 - 3,0 | 1,05 - 6,0 | D20 | Ø10 - Ø40 | FW | PB | a3 | - | Bohler X 70-IG | 1 | M21 | - | 2008.06.18 | Dellner Couplers
37/SLV/DC | internal | PN-EN ISO 15614-1 | 141 | 1. Domex 700MC-D 2. SS2333 | 1. 2.2 2. 8.1 |  |  | - | - | P-T | 1,5 - 3,0 | 1,05 - 6,0 | D25 | Ø12,5 - Ø50 | FW | PB | a2 | - | Avesta P5 | 2 | I1 | - | 2008.06.18 | Dellner Couplers
38/SLV/DC | internal | PN-EN ISO 15614-1 | 138 | 1. Ovako 280 2. SS2225-23 | 1. 1.3 2. 5.1 |  |  | - | - | T | 18 (22) | 9,0 - 36,0 (11,0 - 44,0) | D170 | ≥ Ø85 | BW | PA | ss mb | - | Fluxofil M42 | 1.2 | M21 | - | 2013.10.01 | Dellner Couplers | obrotnik
39/SLV/DC | internal | PN-EN ISO 15614-1 | 138 | 1. Ovako 280 2. Ovako 280 | 1. 1.3 2. 1.3 |  |  | - | - | T | 12 (16) | 3,0 - 24,0 (8,0 - 32,0) | D150 | ≥ Ø75 | BW | PA | ss mb | - | Fluxofil M42 | 1.2 | M21 | - | 2013.10.01 | Dellner Couplers | obrotnik
40/SLV/DC | internal | PN-EN ISO 15614-1 | 138 | 1. S355 J2H 2. SS2225-23 | 1. 1.2 2. 5.1 |  |  | - | - | T | 12 (16) | 3,0 - 24,0 (8,0 - 32,0) | D160 | ≥ Ø80 | BW | PA | ss mb | - | Fluxofil M42 | 1.2 | M21 | - | 2013.10.01 | Dellner Couplers | obrotnik
41/SLV/DC | internal | PN-EN ISO 15614-1 | 136 | 1. S355 J2H 2. SS2225-23 | 1. 1.2 2. 5.1 |  |  | - | - | T | 12 (16) | 3,0 - 24,0 (8,0 - 32,0) | D160 | ≥ Ø80 | BW | PA | ss mb | - | FILARC PZ6111 | 1.2 | M21 | - | 2013.10.01 | Dellner Couplers | obrotnik
42/SLV/DC | internal | PN-EN ISO 15614-1 | 136 | 1. S355 J2H 2. S355 J2H | 1. 1.2 2. 1.2 |  |  | - | - | T | 12 (16) | 3,0 - 24,0 (8,0 - 32,0) | D160 | ≥ Ø80 | BW | PA | ss mb | - | FILARC PZ6111 | 1.2 | M21 | - | 2013.10.01 | Dellner Couplers | obrotnik
43/SLV/DC | internal | PN-EN ISO 15614-1 | 135 | 1. Weldox 700E 2. Weldox 700E | 1. 3.1 2. 3.1 |  |  | - | - | P | 30,0 | ≥ 5 | - | >500 | FW | PB | ml | - | Bohler X 70-IG | 1 | M21 | - | 2008.09.04 | Dellner Couplers
44/SLV/DC | internal | PN-EN ISO 15614-1 | 138 | 1. Weldox 700E 2. Weldox 700E | 1. 3.1 2. 3.1 |  |  | - | - | P | 30,0 | ≥ 5 | - | >500 | FW | PB | ml | - | Fluxofil M42 | 1.2 | M21 | - | 2008.09.04 | Dellner Couplers
45/SLV/DC | internal | PN-EN ISO 15614-1 | 135 | 1. Weldox 700E 2. Weldox 700E | 1. 3.1 2. 3.1 |  |  | - | - | P | 30,0 | ≥ 5 | - | >500 | FW | PB | sl | - | Bohler X 70-IG | 1 | M21 | - | 2008.10.06 | Dellner Couplers
46/SLV/DC | internal | PN-EN ISO 15613 | 135 | 1. SS1142 2. SS1142 | 1. 1.1 2. 1.1 |  |  | - | - | P | 2,5 | 1,75 - 5,0 | - | >500 | FW | PB | sl | - | OK Autrod 12.64 | 1 | M21 | - | 2005.10.10 | Dellner Couplers | narożne złącze
39/SLV/D | internal | PN-EN ISO 15613 | 135 | 1. S355N 2. G24Mn6+QT1 | 1. 1.2 2. 5.1 |  |  | - | - | P | 3,0 - 40,0 | Y3 (3,0 - 6,0) | D192 | ≥ Ø96 | BW | PA | Y3 | 180 | Bohler X 70-IG | 1 | M21 | - | 2019.09.13 | Dellner Sp. z o.o.
48/SLV/DC | internal | PN-EN ISO 15613 | 135 | 1. S355J2G3 2. Domex 490XP | 1. 1.2 2. 2.2 |  |  | - | - | P | 1/2V4 | 3,0 - 8,0 (1,5 - 12,0) | - | >500 | FW | PA | ss mb | - | ESAB OK Autrod 12.56 | 1 | M21 | - | 2013.10.01 | Dellner Couplers
47/SLV/DC | internal | PN-EN ISO 15614-1 | 135 | 1. Domex 700 M-CD 2. Weldox 700E | 1. 2.2 2. 3.1 |  |  | - | - | P | 1/2V4 | 3,0 - 8,0 (3,0 - 24,0) | - | >500 | BW | PA | ss nb | - | Bohler X 70-IG | 1 | M21 | - | 2013.10.01 | Dellner Couplers
50/SLV/DC | internal | PN-EN ISO 15613 | 135 | 1. S355 J2G3 2. S420 N | 1. 1.2 2. 1.3 |  |  | - | - | P | 1/2Y6 | 3,0 - 12,0 (7,5 - 30,0) | - | >500 | BW | PA | ss mb | - | OK Autrod 12.64 | 1 | M21 | - | 2005.10.12 | Dellner Couplers
51/SLV/DC | internal | PN-EN ISO 15614-2 | 141 | 1. SS4212 2. SS4212 | 1. 23.1 2. 23.1 |  |  | - | - | P-T | 5,0 - 6,0 | 2,5 - 10,0 | D45 | ≥ Ø25 | FW | PB | a3 | - | Union AlMg5 | 2 | I1 | - | 2009.01.13 | Dellner Couplers
52/SLV/DC | internal | PN-EN ISO 15613 | 138 | 1. Ovako 280 2. S690 QL | 1. 1.3 2. 3.1 |  |  | - | - | P-T | 1/2Y7 | 3,0 - 14,0 (3,0 - 40,0) | D160 | ≥ Ø80 | BW | PA | ss mb | - | Fluxofil M42 | 1.2 | M21 | - | 2013.10.01 | Dellner Couplers
53/SLV/DC | internal | PN-EN ISO 15613 | 138 | 1. S355 J2G3 2. Ovako 280 | 1. 1.2 2. 1.3 |  |  | - | - | P-T | 1/2Y7 | 3,0 - 14,0 (3,0 - 20,0) | D160 | ≥ Ø80 | BW | PA | ss mb | - | Fluxofil M42 | 1.2 | M21 | - | 2013.10.01 | Dellner Couplers
54/SLV/DC | internal | PN-EN ISO 15614-1 | 141 | 1. Weldox 700E 2. SS2333 | 1. 3.1 2. 8.1 |  |  | - | - | P | 3,0 - 8,0 | 2,1 - 16,0 | - | >500 | FW | PB | ml | - | Avesta P5 | 2.4 | I1 | - | 2013.03.11 | Dellner Couplers
49/SLV/DC | internal | PN-EN ISO 15614-1 | 135 | 1. Domex 700 M-CD 2. Domex 700 M-CD | 1. 2.2 2. 2.2 |  |  | - | - | P | 1/2V3 | 3,0 - 6,0 (3,0 - 8,0) | - | >500 | BW | PA | ss nb | - | Bohler X 70-IG | 1 | M21 | - | 2013.10.01 | Dellner Couplers
55/SLV/DC | internal | PN-EN ISO 15613 | 135 | 1. S355 JR 2. Weldox 700E | 1. 1.2 2. 3.1 |  |  | - | - | P-T | 1/2Y3 wzdłuż pręta | 2,1 - 3,9 | D12 | Ø6 - Ø24 | BW | PA | ss mb | - | Bohler X 70-IG | 1 | M21 | - | 2013.10.01 | Dellner Couplers
57/SLV/DC | internal | PN-EN ISO 15613 | 141 | 1. Weldox 700E 2. SS2333 | 1. 3.1 2. 8.1 |  |  | - | - | 1/2Y7 | 2,0 - 10,0 | 3,0 - 16,0 (1,5 - 20,0) | D32 | ≥ Ø25 | BW | PA | ss mb | - | Avesta P5 | 2 | I1 | - | 2013.10.01 | Dellner Couplers
56/SLV/DC | internal | PN-EN ISO 15613 | 135 | 1. GS-C25 2. Weldox 700E | 1. 1.2 2. 3.1 |  |  | - | - | 1/2Y4 | 10,0 - 12,0 | 3,0 - 5,2 (5,0 - 24,0) | - | >500 | BW | PA | ss mb | - | Bohler X 70-IG | 1 | M21 | - | 2013.03.10 | Dellner Couplers
59/SLV/DC | internal | PN-EN ISO 15613 | 135 | 1. S355 J2G3 2. S355 JaG3 | 1. 1.2 2. 1.2 |  |  | - | - | 1/2Y4 | 12,0 - 30,0 | 3,0 - 8,0 (≥3,0) | - | >500 | BW | PA | ss mb | - | OK Autrod 12.64 | 1 | M21 | - | 2013.10.01 | Dellner Couplers
60/SLV/DC | internal | PN-EN ISO 15614-1 | 138 | 1. SS2134 2. S355 J2H | 1. 1.2 2. 1.2 |  |  | - | - | T | 10 (15,0 - 25,0) | 3,0 - 20,0 | D82,5 | ≥ Ø41,25 | BW | PA | ss mb | - | Fluxofil M42 | 1.2 | M21 | - | 2013.10.01 | Dellner Couplers
61/SLV/DC | internal | PN-EN ISO 15614-1 | 138 | 1. SS2134 2. S355 J2H | 1. 1.2 2. 1.2 |  |  | - | - | T | 10,0 - 30,0 | ≥ 5 | D82,5 | ≥ Ø41,25 | FW | PB | a4 | - | Fluxofil M42 | 1.2 | M21 | - | 2013.10.01 | Dellner Couplers
58/SLV/DC | internal | PN-EN ISO 15613 | 135 | 1. Weldox 700E 2. 34CrNiMo6 | 1. 3.1 2. 5.1 |  |  | - | - | 1/2Y3 Y6 | 12,0 - 21,5 | 2,1 - 12,0 | D24 D43 | ≥ Ø25 | BW | PA | ss mb | - | Bohler X 70-IG | 1 | M21 | - | 2013.03.11 | Dellner Couplers
63/SLV/DC | internal | PN-EN ISO 15614-1 | 136 | 1. SS2134 2. SS2172 | 1. 1.2 2. 1.2 |  |  | - | - | P-T | 1/2Y4 (15,0 - 43,0) | 3,0 - 5,2 (≥ 5,0) | D80 | ≥ Ø150 | BW | PA | 1/2Y4 | - | FILARC PZ6111 | 1.2 | M21 | - | 2013.10.01 | Dellner Couplers
64/SLV/DC | internal | PN-EN ISO 15614-1 | 135 | 1. SS1312 2. S355 J2H | 1. 1.1 2. 1.2 |  |  | - | - | P-T | 1/2Y5 (5,0 - 15,0) | 3,0 - 6,5 (3,0 - 30,0) | D80 | ≥ Ø150 | BW | PA | 1/2Y5 | - | OK Autrod 12.64 | 1 | M21 | - | 2013.10.01 | Dellner Couplers
65/SLV/DC | internal | PN-EN ISO 15614-1 | 141 | 1. SS2134 2. SS2333 | 1. 1.2 2. 8.1 |  |  | - | - | P | 1/2Y4 (12,0 - 30,0) | 3,0 - 8,0 (≥ 3,0) | - | ≥ Ø150 | BW | PA | 1/2Y4 | - | P5 Avesta | 2 | I1 | - | 2013.10.01 | Dellner Couplers
66/SLV/DC | internal | PN-EN ISO 15614-1 | 141 | 1. SS2134 2. SS2333 | 1. 1.2 2. 8.1 |  |  | - | - | P | 12,0 - 30,0 | ≥ 5 | - | >500 | FW | PB | a4 | - | P5 Avesta | 2 | I1 | - | 2013.10.01 | Dellner Couplers
62/SLV/DC | internal | PN-EN ISO 15614-1 | 135 | 1. S690QL 2. S690QL | 1. 3.1 2. 3.1 |  |  | - | - | T | 1/2Y12 (15,0 - 20,0) | 3,0 - 24,0 (10 - 40) | - | >500 | BW | PA | 1/2Y12 | - | Bohler X 70-IG | 1 | M21 | - | 2013.10.01 | Dellner Couplers
68/SLV/DC | internal | PN-EN ISO 15614-1 | 135 | 1. Ovako 280 2. S690 QL | 1. 1.3 2. 3.1 |  |  | - | - | P-T | (12,0 - 20,5) | 6,0 - 41 (12,0 - 20,5) | D81 | ≥ Ø40,5 | FW | PB | a5 | - | Bohler X 70-IG | 1 | M21 | - | 2013.10.01 | Dellner Couplers
69/SLV/DC | internal | PN-EN ISO 15614-1 | 138 | 1. S690 QL 2. S690 QL | 1. 3.1 2. 3.1 |  |  | - | - | P-T | (10,0 - 60,0) | 3,0 - 20,0 (≥ 3,0) | - | ≥ Ø150 | BW | PA | ss mb | - | Fluxofil M42 | 1.2 | M21 | - | 2013.10.01 | Dellner Couplers
70/SLV/DC a2 | internal | PN-EN ISO 15614-1 | 135 | 1. S690 QL 2. S690 QL | 1. 3.1 2. 3.1 |  |  | - | - | T | (3,0 - 10,0) | 3,0 - 20,0 | D110 | ≥ Ø55 | FW | PB | a2 | - | Bohler X 70-IG | 1 | M21 | - | 2013.10.01 | Dellner Couplers
70/SLV/DC a6 | internal | PN-EN ISO 15614-1 | 135 | 1. S690 QL 2. S690 QL | 1. 3.1 2. 3.1 |  |  | - | - | T | (3,0 - 10,0) | 3,0 - 20,0 | D70 | ≥ Ø35 | FW | PB | a6 | - | Bohler X 70-IG | 1 | M21 | - | 2013.10.01 | Dellner Couplers
67/SLV/DC | internal | PN-EN ISO 15614-1 | 135 | 1. Ovako 280 2. S690 QL | 1. 1.3 2. 3.1 |  |  | - | - | P-T | 1/2Y5 (12,0 - 15,0) | 3,0 - 6,5 (6,0 - 30,0) | - | ≥ Ø35 | BW | PA | 1/2Y5 | - | Bohler X 70-IG | 1 | M21 | - | 2013.10.01 | Dellner Couplers
71/SLV/DC | internal | PN-EN ISO 15614-1 | 135 | 1. S690 QL 2. DCAB 600E | 1. 3.1 2. 5.1 |  |  | - | - | T | (10,0 - 30,0) | ≥ 5 | - | >500 | BW | PA | 3Y | - | Bohler X 70-IG | 1 | M21 | - | 2013.10.01 | Dellner Couplers
73R/SLV/DC | internal | PN-EN ISO 15614-1 | 138 Robot | 1. Ovako 280 2. Ovako 280 | 1. 1.3 2. 1.3 |  |  | - | - | T | BW16 (16,0 - 20,0) | 8,0 - 32,0 | D170 | >85 | BW | PA | BW 16 ssmb | - | Fluxofil M42 | 1.2 | M21 | - | 2013.10.01 | Dellner Couplers
74R/SLV/DC | internal | PN-EN ISO 15614-1 | 138 Robot | 1. Ovako 280 2. SS2225-23 | 1. 1.3 2. 5.1 |  |  | - | - | T | BW16 (16,0 - 20,0) | 8,0 - 32,0 | D170 | >85 | BW | PA | BW 16 ssmb | - | Fluxofil M42 | 1.2 | M21 | - | 2013.10.01 | Dellner Couplers
01/SLV/D (75/SLV/DC) | internal | PN-EN ISO 15614-7 | 135 | 1. Weldox 700E | 1. 3.1 2. 3.1 |  |  | - | - | P | 16,0 | 12,8 - 24,0 | - | >500 | Napawanie | PA | Napawanie | - | OK Autrod 12.64 | 1 | M21 | - | 2012.02.14 | Dellner Couplers
02/SLV/D (76/SLV/DC) | internal | PN-EN ISO 15614-7 | 135 | 1. Weldox 700E | 1. 3.1 2. 3.1 |  |  | - | - | P | 16,0 | 12,8 - 24,0 | - | >500 | Napawanie | PA | Napawanie | - | Bohler X 70-IG | 1 | M21 | - | 2012.01.03 | Dellner Couplers
03/SLV/D (77/SLV/DC) | internal | PN-EN ISO 15614-7 | 135 | 1. Weldox 700E | 1. 3.1 2. 3.1 |  |  | - | - | P | 16,0 | 12,8 - 24,0 | - | >500 | Napawanie | PA | Napawanie | - | OK Autrod 12.64 | 1 | M21 | - | 2012.01.04 | Dellner Couplers
04/SLV/D (78/SLV/DC) | internal | PN-EN ISO 15614-7 | 135 | 1. Weldox 700E | 1. 3.1 2. 3.1 |  |  | - | - | P | 16,0 | 12,8 - 24,0 | - | >500 | Napawanie | PA | Napawanie | - | Bohler X 70-IG | 1 | M21 | - | 2012.01.04 | Dellner Couplers
05/SLV/D (79/SLV/DC) | internal | PN-EN ISO 15614-7 | 135 | 1. DCAB 500D (G10MnMoV6-3) | 1. 5.1 |  |  | - | - | P | 10,0 | 8,0 - 15,0 | - | >500 | Napawanie | PA | Napawanie | - | OK AristoRod 69 | 1 | M21 | - | 2012.05.08 | Dellner Couplers
06/SLV/D (80/SLV/DC) | internal | PN-EN ISO 15614-7 | 135 | 1. DCAB 500D (G10MnMoV6-3) | 1. 5.1 |  |  | - | - | P | 16,0 | 12,8 - 24,0 | - | >500 | Napawanie | PA | Napawanie | - | OK AristoRod 69 | 1 | M21 | - | 2012.05.08 | Dellner Couplers
07/SLV/D | internal | PN-EN ISO 15614-1 | 135 | 1. 25CrMo4 2. 25CrMo4 | 1. 5.1 2. 5.1 |  |  | - | - | P | 15,0 - 17,0 | 7,5 - 34,0 | - | >500 | FW | PB | ml | - | Bohler X 70-IG | 1 | M21 | - | 2012.12.10 | Dellner Couplers
08/SLV/D | internal | PN-EN ISO 15614-1 | 135 | 1. S355 J2G3 2. S355 J2H | 1. 1.2 2. 1.2 |  |  | - | - | P-T | 15,0 - 25,0 | 7,5 - 50,0 | D82,5 | ≥ Ø41,25 | BW | PA | BW 10 ss mb | - | Fluxofil M42 | 1.2 | M21 | - | 2013.02.22 | Dellner Couplers
09/SLV/D | internal | PN-EN ISO 15614-1 | 136 | 1. S355 J2G3 2. S355 J2H | 1. 1.2 2. 1.2 |  |  | - | - | P-T | (15,0 - 30,0) | ≥ 5 | D82,5 | ≥ Ø41,25 | FW | PB | a4 | - | FILARC PZ6111 | 1.2 | M21 | - | 2013.02.22 | Dellner Couplers
10/SLV/D | internal | PN-EN ISO 15614-1 | 135 | 1. S355 JR 2. Ovako 280 | 1. 1.2 2. 1.3 |  |  | - | - | P-T | Y8 (9,0 - 25,0) | 3,0 - 50,0 | D88 | ≥ Ø44 | BW | PA | 8Y | - | OK Autrod 12.64 | 1 | M21 | - | 2013.03.15 | Dellner Couplers
11/SLV/D | internal | PN-EN ISO 15614-1 | 135 | 1. S355 J2G3 2. S355 J2G3 | 1. 1.2 2. 1.2 |  |  | - | - | P | Y3 (5,0 - 17,0) | 3,0 - 34,0 |  | >500 | BW | PA | 1/2Y3 | - | OK Autrod 12.64 | 1 | M21 | - | 2013.03.15 | Dellner Couplers
12/SLV/D | internal | PN-EN ISO 15614-1 | 135 | 1. 25CrMo4 2. 25CrMo4 | 1. 5.1 2. 5.1 |  |  | - | - | P | BW18,0 | 9,0 - 36,0 |  | >500 | BW | PA | BW 18 ss mb | - | OK AristoRod 69 | 1 | M21 | - | 2014.08.14 | Dellner Couplers
13/SLV/D | internal | PN-EN ISO 15613 | 141/135 | 1. Weldox 700E 2. EN 1.4301 | 1. 3.1 2. 8.1 |  |  | - | - | P - T | 1/2Y7 (2,0 - 8,0) | 3,0 - 14,0 (1,5 - 16,0) | D32 | ≥ Ø25 | BW | PA | 1/2Y7 | - | 141. P5 Avesta 135. 309L-Si Avesta | 2,0 1,0 | I1 M12 | - | 2014.09.01 | Dellner Couplers
14/SLV/D | internal | PN-EN ISO 15614-1 | 111 | 1. 25CrMo4 2. EN 1.4301 | 1. 5.1 2. 8.1 |  |  | - | - | P - T | 15,0 - 34,0 | ≥ 5 | D30 | ≥ Ø25 | FW | PB | a3 | - | OK 67.70 | 2.5 | - | - | 2016.04.29 | Dellner Sp. z o.o.
15/SLV/D | internal | PN-EN ISO 15614-1 | 135/141 | 1. S355 J2H 2. S355 J2H | 1. 1.2 2. 1.2 |  |  | - | - | P - T | 6,0 - 16,0 | 3,0 - 32,0 | D88,9 | ≥ Ø44,45 | FW | PB | ml | - | OK Autrod 12.64 OK Tigrod 12.64 nm | 1,0 2,0 | M21 I1 | - | 2016.07.02 | Dellner Sp. z o.o. | dressing
16/SLV/D | internal | PN-EN ISO 15614-1 | 135 | 1. S235 JRH 2. S355 J2 | 1. 1.1 2. 1.2 |  |  | - | - | P - T | 3,0 - 6,0 | 3,0 - 12,0 | D52 | ≥ Ø26 | FW | PB | sl | - | OK Autrod 12.56 | 1 | M21 | - | 2017.05.04 | Dellner Sp. z o.o.
16/SLV/DA | internal | PN-EN ISO 15614-1 | 135 | 1. S355J2 2. SS2333 | 1. 1.2 2. 8.1 |  |  | - | - | P - T | 6,0 - 7,0 | 3,0 - 14,0 | D35 | ≥ Ø25 | FW | PB | ml | - | OK 67.70 | 2.5 | - | - | 2017.05.04 | Dellner Sp. z o.o.
17/SLV/D | internal | PN-EN ISO 15614-1 | 135/141 | 1. E470 (Ovako 280) 2. S690QL1 | 1. 1.3 2. 3.1 |  |  | - | - | P - T | 16,0 - 25,0 | 8,0 - 50,0 | D50 | ≥ Ø25 | FW | PB | ml | - | OK AristoRod 69 OK Tigrod 13.12 nm | 1,2 2,0 | M21 I1 | - | 2017.07.03 | Dellner Sp. z o.o. | dressing
18/SLV/D | internal | PN-EN ISO 15614-1 | 135 | 1. E470 (Ovako 280) 2. S690QL1 | 1. 1.3 2. 3.1 |  |  | - | - | P - T | 16,0 - 30,0 | 8,0 - 50,0 | D60 | ≥ Ø25 | FW | PB | a5 | - | OK AristoRod 69 | 1 | M21 | - | 2017.06.03 | Dellner Sp. z o.o.
19/SLV/D | internal | PN-EN ISO 15614-1 | 135 | 1. S355J2 2. S355J2 | 1. 1.2 2. 1.2 |  |  | - | - | P | 12,0 | 3,0 - 24,0 | - | >500 | BW | PA | ss nb | - | OK Autrod 12.64 | 1 | M21 | - | 2017.08.01 | Dellner Sp. z o.o.
20/SLV/D | internal | PN-EN ISO 15614-1 | 111 | 1. 25CrMo4 2. 304L | 1. 5.1 2. 8.1 |  |  | - | - | P-T | 8,5 - 34 | ≥ 5 | D25 | ≥ Ø25 | FW | PB | a3 | - | OK 67.70 | 2.5 | - | - | 2017.08.01 | Dellner Sp. z o.o.
21/SLV/D | internal | PN-EN ISO 15613 | 135 | 1. S355J2 2. S355J2C | 1. 1.2 2. 1.2 |  |  | - | - | P-T | 1/2Y6 + a6 (7,0 - 15,0) | 3,0 - 12,0 | D28 | ≥ Ø25 | BW+FW | PA + PB | 1/2Y6 a6 | - | OK Autrod 12.64 | 1 | M21 | - | 2017.09.14 | Dellner Sp. z o.o.
22/SLV/D | internal | PN-EN ISO 15614-1 | 141 | 1. S355J2C 2. 1.4462 (duplex) | 1. 1.2 2. 10.1 |  |  | - | - | P-T | 12,0 - 12,5 | ≥ 3,0 | D25 | ≥ Ø25 | FW | PB | ml | - | OK Tigrod 22.09 | 2 | I1 | - | 2017.09.14 | Dellner Sp. z o.o.
23/SLV/D | internal | PN-EN ISO 15614-1 | 135 | 1. S355J2C 2. G24Mn6 | 1. 1.2 2. 5.1 |  |  | - | - | P-T | 12,0 - 17,0 | 3,0 - 34,0 | D192 | ≥ Ø96 | FW | PB | a4 | - | Bohler X 70-IG | 1 | M21 | - | 2018.03.08 | Dellner Sp. z o.o.
24/SLV/D | internal | PN-EN ISO 15614-1 | 138 | 1. S460NH 2. DCAB 500D | 1. 1.3 2. 5.1 |  |  | - | - | T | 12,0 (16,0) | 6,0 - 24,0 (8,0 - 32,0) | D192 | ≥ Ø96 | BW | PA | BW 12 ss mb | - | Fluxofil M42 | 1.2 | M21 | - | 2017.12.21 | Dellner Sp. z o.o.
25/SLV/D | internal | PN-EN ISO 15614-1 | 138 | 1. Ovako 280 2. DCAB 500D | 1. 1.3 2. 5.1 |  |  | - | - | T | 19,0 (22,5 - 28,5) | 9,5 - 38,0 (11,25 - 44,9) | D162 | ≥ Ø81 | BW | PA | BW 19 ss mb | - | Fluxofil M42 | 1.2 | M21 | - | 2018.04.09 | Dellner Sp. z o.o.
26/SLV/D | internal | PN-EN ISO 15614-1 | 111 | 1. DCAB 500D 2. 304L | 1. 5.1 2. 8.1 |  |  | - | - | P-T | 12,5 - 28,5 | 3,0 - 57,0 | D25 | ≥ Ø25 | FW | PB | a3 | - | OK 67.70 | 2.5 | - | - | 2018.04.10 | Dellner Sp. z o.o.
27/SLV/D | internal | PN-EN ISO 15614-1 | 141 | 1. S355J2C 2. 34CrNiMo6 | 1. 1.2 2. 5.1 |  |  | - | - | P | 12,0 - 20,0 | 3,0 - 40,0 | - | >500 | FW | PB | a3 | - | OK Tigrod 12.64 | 2 | I1 | - | 2018.04.10 | Dellner Sp. z o.o.
28/SLV/D | internal | PN-EN ISO 15614-1 | 141 | 1. 34CrNiMo6 2. 304L | 1. 5.1 2. 8.1 |  |  | - | - | P | 10,0 | 3,0 - 20,0 | D14 | Ø7 - Ø28 | FW | PB | a3 | - | OK Tigrod 309L | 2 | I1 | - | 2018.05.29 | Dellner Sp. z o.o.
29/SLV/D | internal | PN-EN ISO 15614-1 | 141 | 1. S355J2 2. 316L | 1. 1.2 2. 8.1 |  |  | - | - | P | 11,0 | 3,0 - 20,0 | D10 | Ø5 - Ø20 | FW | PB | otworowa | - | Avesta P5 | 2 | I1 | - | 2018.09.11 | Dellner Sp. z o.o.
30/SLV/D | internal | PN-EN ISO 15614-1 | 141 | 1. 304 2. 304 | 8.1 |  |  | - | - | P | 10,0 | 3,0 - 20,0 | - | >500 | FW | PB | a2,5 | - | OK Tigrod 308LSi | 2 | I1 | - | 2018.09.17 | Dellner Sp. z o.o.
31/SLV/D | internal | PN-EN ISO 15614-1 | 135 | 1. 304 2. 304 | 8.1 |  |  | - | - | P | 10,0 | 3,0 - 20,0 | - | >500 | FW | PB | a4 | - | OK Autrod 308LSi | 1 | M12 | - | 2018.09.17 | Dellner Sp. z o.o.
32/SLV/D | internal | PN-EN ISO 15614-1 | 135 | 1. 304 2. 304 | 8.1 |  |  | - | - | P | 10,0 | 3,0 - 12,0 | - | >500 | BW | PA | ss cb | - | OK Autrod 308LSi | 1 | M12 | - | 2018.09.20 | Dellner Sp. z o.o.
33/SLV/D | internal | PN-EN ISO 15614-1 | 138 | 1. E460K2+N 2. E460K2+N | 1. 1.3 2. 1.3 |  |  | - | - | T | 13,0 (14,1 - 29) | 6,5 - 26,0 (7,05 - 58) | D170 | ≥ Ø85 | BW | PA | BW 13 ss mb | - | Fluxofil M42 | 1.2 | M21 | - | 2019.10.15 | Dellner Sp. z o.o. | 159865
34/SLV/D | internal | PN-EN ISO 15614-1 | 141 | 1. S355J2+N 2. E460K2+N | 1. 1.2 2. 1.3 |  |  | - | - | P - T | 2,0 - 22,0 | 1,4 - 44,0 | D170 | ≥ Ø85 | FW | PB | a2 | - | OK Tigrod 13.09 | 2 | I1 | - | 2019.10.15 | Dellner Sp. z o.o. | 159865
35/SLV/D | internal | PN-EN ISO 15614-1 | 135 | 1. E355+N 2. S420+N | 1. 1.2 2. 2.1 |  |  | - | - | P | 1/2Y7 | 2.225 - 28,0 (3,5 - 14,0) | D34 | ≥ Ø17 | FW | PA | Y7 | - | OK Autrod 12.64 | 1 | M21 | - | 2019.10.08 | Dellner Couplers
36/SLV/D | internal | PN-EN ISO 15614-1 | 142/111 | 1. S355J2+N 2. 1.4301 | 1. 1.2 2. 8.1 |  |  | - | - | P - T | 6,0 - 8,0 | 3,0 - 16,0 | D25 | ≥ Ø25 | FW | PB | ml | - | nm / OK 67.70 | 2.5 | I1/- | - | 2019.10.01 | Dellner Sp. z o.o.
37/SLV/D a2 | internal | PN-EN ISO 15614-1 | 135 | 1. S355J2+N 2. E355+N | 1. 1.2 2. 1.2 |  |  | - | - | P - T | 4,0 - 8,0 | 3,0 - 16,0 | D58 | ≥ Ø29 | FW | PB | a2 | - | OK Autrod 12.56 | 1 | M21 | - | 2019.09.10 | Dellner Sp. z o.o.
37/SLV/D a3 | internal | PN-EN ISO 15614-1 | 135 | 1. S355J2+N 2. E355+N | 1. 1.2 2. 1.2 |  |  | - | - | P - T | 5,0 - 6,0 | 3,0 - 12,0 | D88 | ≥ Ø44 | FW | PB | a3 | - | OK Autrod 12.64 | 1 | M21 | - | 2019.09.10 | Dellner Sp. z o.o.
38/SLV/D a3 a4 | internal | PN-EN ISO 15613 | 135 | 1. S355J2+N 2. S355NH | 1. 1.2 2. 1.2 |  |  | - | - | P - T | 4,0 - 8,0 | 3,0 - 16,0 | RK100x50 | ≥ Ø25 RK | FW | PB | a3 a4 | - | OK Autrod 12.64 | 1 | M21 | - | 2019.12.19 | Dellner Sp. z o.o. | 159980
38/SLV/D z3 | internal | PN-EN ISO 15613 | 135 | 1. S355J2+N 2. S355NH | 1. 1.2 2. 1.2 |  |  | - | - | P - T | 4,0 - 5,0 | 3,0 - 10,0 | RK100x50 | ≥ Ø25 RK | FW | PB | z3 | - | OK Autrod 12.64 | 1 | M21 | - | 2019.12.19 | Dellner Sp. z o.o. | 159980
72/SLV/DC | internal | PN-EN ISO 15614-1 | 135 | 1. S690 QL 2. DCAB 600E | 1. 3.1 2. 5.1 |  |  | - | - | P-T | (8,0 - 30,0) | 3,0 - 16,0 (≥ 3,0) | - | >150 | BW | PA | 8Y | - | Bohler X 70-IG | 1 | M21 | - | 2013.10.01 | Dellner Couplers
40/SLV/D | internal | PN-EN ISO 15613 | 138 | 1. S355N 2. S460NH | 1. 1.2 2. 1.3 |  |  | - | - | T | 8,0 - 16,0 | 3,0 - 16,0 | D192 | ≥ Ø96 | BW | PA | Y5 | - | Fluxofil M42 | 1.2 | M21 | - | 2019.09.09 | Dellner Sp. z o.o.
41/SLV/D | internal | PN-EN ISO 15614-1 | 138 | 1. S460NH 2. G24Mn6+QT | 1. 1.3 2. 5.1 |  |  | - | - | T | 12,0 (16,0) | 6,0 - 24,0 (8,0 - 32,0) | D192 | ≥ Ø96 | BW | PA | BW 12 ss mb | - | Fluxofil M42 | 1.2 | M21 | - | 2019.08.30 | Dellner Sp. z o.o. | 176359
42/SLV/D | internal | PN-EN ISO 15614-1 | 141/111 | 1. S460NH 2. 304L | 1. 1.3 2. 8.1 |  | - | - | - | T | 3,0 - 32,0 | D25 | ≥ Ø12,5 | FW | PB | a3 | ml | 50 | OK Tigrod 309LSi / OK 67.70 | - | - | - | 2019.09.10 | Dellner Sp. z o.o. | 176359
43/SLV/D | internal | PN-EN ISO 15614-1 | 141/111 | 1. G24Mn6+QT 2. 304L | 1. 5.1 2. 8.1 |  | - | - | - | T | 3,0 - 52,0 | D25 | ≥ Ø12,5 | FW | PB | a3 | ml | 180 | OK Tigrod 309LSi / OK 67.70 | - | - | - | 2019.09.10 | Dellner Sp. z o.o. | 176359
44/SLV/D | internal | PN-EN ISO 15613 | 141/111 | 1. S355N 2. S460NH | 1. 1.2 2. 1.3 |  | - | - | - | T | 8,0 - 32,0 | Y3 (3,0 - 6,0) | - |  | BW | PA | Y3 | 50 | Fluxofil M42 | 1.2 | M21 | - | 2019.09.10 | Dellner Sp. z o.o. | 176359
45/SLV/D | internal | PN-EN ISO 15614-1 | 138 | 1. E460K2+N 2. G24Mn6+QT1 | 1. 1.3 2. 5.1 |  |  | - | - | T | 19,0 (22,5 - 28,5) | 9,5 - 38,0 (11,25 - 44,9) | D162 | ≥ Ø81 | BW | PA | BW 19 ss mb | - | Fluxofil M42 | 1.2 | M21 | - | 2019.08.27 | Dellner Sp. z o.o. | 159924
46/SLV/DC | internal | PN-EN ISO 15613 | 135 | 1. 1.4301 2. 1.4460 | 1. 8.1 2. 10.2 |  |  | - | - | P-T | 23,0 | Y9 (3,0 - 18,0) | D20 | ≥ Ø10 | BW | PA | Y9 | - | ESAB OK Autrod 316LSi | 1 | M12 | - | 2019.08.28 | Dellner Sp. z o.o. | 155688
47/SLV/D | internal | PN-EN ISO 15614-1 | 111 | 1. S355J2+N 2. 1.4301 | 1. 1.2 2. 8.1 |  |  | - | - | P - T | 6,0 - 7,0 | 3,0 - 14,0 | D35 | `2 | FW | PB | ml | - | ESAB OK Tigrod 309LSi | 2 | I1 | - | 2019.10.04 | Dellner Sp. z o.o.
48/SLV/DA | internal | PN-EN ISO 15614-1 | 135 | 1. S355J2+N 2. E355+N | 1. 1.2 2. 1.2 |  |  | - | - | P - T | 5,0 - 6,0 | 3,0 - 12,0 | D88 | ≥ Ø44 | FW | PB | sl | - | OK Autrod 12.64 | 1 | M21 | - | 2019.10.04 | Dellner Sp. z o.o.
49/SLV/D | internal | PN-EN ISO 15614-1 | 135 | 1. E355+N 2. S420+N | 1. 1.2 2. 2.1 |  |  | - | - | P | 1/2Y7 | 2.375 - 28,0 (3,5 - 14,0) | D34,5 | ≥ Ø17,25 | FW | PA | Y7 | - | OK Autrod 12.64 | 1 | M21 | - | 2019.10.08 | Dellner Sp. z o.o.
50/SLV/D | internal | PN-EN ISO 15613 | 141 | 1. S355J2+N 2. S355J2+N | 1. 1.2 2. 1.2 |  |  | - | - | P | 1/2Y2 (3 - 20) | Y2 (1,4 - 4,0) | - | ≥ Ø150 | BW | PA | Y2 | - | OK Tigrod 13.09 | 2 | I1 | - | 2019.10.16 | Dellner Sp. z o.o. | 157250
51/SLV/D | internal | PN-EN ISO 15614-1 | 135 | 1. S355J2+N 2. S355J2+N | 1. 1.2 2. 1.2 |  |  | - | - | P | 1/2Y3 wzdłuż pręta | 7,0 - 45,0 (1,5 - 6,0) | D45 | ≥ Ø150 | BW | PA | Y3 | - | OK Autrod 12.64 | 1 | M21 | - | 2019.10.10 | Dellner Sp. z o.o. | 157349
52/SLV/D | internal | PN-EN ISO 15614-1 | 135 | 1. S355J2+N 2. S355J2+N | 1. 1.2 2. 1.2 |  |  | - | - | P | 1/2Y1 (#4 - Ø48,3x3,2) | Y1 (0,5 - 2,0) a3 | D48,3 | ≥ Ø25 | BW+FW | PA/PB | Y1 a3 | - | OK Autrod 12.64 | 1 | M21 | - | 2019.10.17 | Dellner Sp. z o.o. | 1054687
53/SLV/D | internal | PN-EN ISO 15613 | 135 | 1. S235 2. G24Mn+QT1 | 1. 1.1 2. 5.1 |  |  | - | - | P | I2 (#2 - #22) | 11 - 24,2 I2 (1,0 - 4,0) | - | ≥ Ø150 | BW | PA | I2 | 180 | OK Autrod 12.64 | 1 | M21 | - | 2019.10.31 | Dellner Sp. z o.o. | 1035001
54/SLV/D | internal | PN-EN ISO 15613 | 135 | 1. S355J2+N 2. G24Mn+QT1 | 1. 1.2 2. 5.1 |  |  | - | - | P | 1/2Y7+a4 (#15 - #50) | Y7 (3,5 - 14,0) a4 | - | ≥ Ø150 | BW+FW | PA/PB | 1/2Y7 a4 | 180 | OK Autrod 12.64 | 1 | M21 | - | 2019.10.31 | Dellner Sp. z o.o. | 1035000
55/SLV/D | internal | PN-EN ISO 15613 | 135 | 1. S355J2+N 2. G24Mn+QT1 | 1. 1.2 2. 5.1 |  |  | - | - | P - T | 1/2Y3+a3 (#15 - #20) | Y3 (1,5 - 6,0) a3 | D30 | ≥ Ø15 | BW+FW | PA/PB | 1/2Y3 a3 | 180 | OK Autrod 12.64 | 1 | M21 | - | 2019.10.31 | Dellner Sp. z o.o. | 1035000
56/SLV/D | internal | PN-EN ISO 15613 | 135 | 1. 1.4301 2. G24Mn+QT1 | 1. 1.2 2. 8.1 |  |  | - | - | P - T | I1,5+a2 (#7,5 - #26) | I1,5 (0,75 - 3,0) a2 | D25 | ≥ Ø12,5 | BW+FW | PA/PB | 1,5I a2 | 180 | OK Tigrod 309LSi | 2 | I1 | - | 2019.10.31 | Dellner Sp. z o.o. | 1035000
57/SLV/D | internal | PN-EN ISO 15614-1 | 138 | 1. E470 2. DCAB 500D | 1. 1.3 2. 5.1 |  |  | - | - | T | 12,5 (20) | 6,25 - 25,0 (10 - 40) | D80 | ≥ Ø80 | BW | PA | BW 12,5 ss mb | - | Fluxofil M42 | 1.2 | M21 | - | 2018.12.13 | Dellner Sp. z o.o. | 1052621
58/SLV/D | internal | PN-EN ISO 15613 | 135 | 1. S355J2+N 2. E460K2+N | 1. 1.2 2. 1.3 |  |  | - | - | P - T | 1/2Y3 (#3,0 - #13) | Y3 (3,0 - 26,0) | - | ≥ Ø150 | BW | PA | 1/2Y3 | 50 | OK Autrod 12.64 | 1 | M21 | - | 2019.10.29 | Dellner Sp. z o.o. | 159882
59/SLV/D | internal | PN-EN ISO 15613 | 135 | 1. S355J2+N 2. E460K2+N | 1. 1.2 2. 1.2 |  |  | - | - | P - T | 1/2Y6 (#13 - #20) | Y6 (3,0 - 40,0) | - | ≥ Ø150 | BW | PA | 1/2Y6 | 50 | OK Autrod 12.64 | 1 | M21 | - | 2019.10.29 | Dellner Sp. z o.o. | 159882
60/SLV/Da | internal | PN-EN ISO 15613 | 135 | 1. S355J2+N 2. E460K2+N | 1. 1.2 2. 1.3 |  |  | - | - | P - T | 1/2Y4 (#6 - #13) | Y4 (3,0 - 26,0) | - | ≥ Ø150 | BW | PA | 1/2Y4 | 20 | OK Autrod 12.64 | 1 | M21 | - | 2019.12.04 | Dellner Sp. z o.o. | 159874
60/SLV/Db | internal | PN-EN ISO 15613 | 135 | 1. S355J2+N 2. E460K2+N | 1. 1.2 2. 1.3 |  |  | - | - | P - T | 1/2Y4 (#6 - #13) | Y4 (3,0 - 26,0) | - | ≥ Ø150 | BW | PA | 1/2Y4 | 20 | OK Autrod 12.64 | 1 | M21 | - | 2019.12.04 | Dellner Sp. z o.o. | 159874
61/SLV/D | internal | PN-EN ISO 15614-1 | 138 | 1. E460K2+N 2. G26CrMo4+QT2 | 1. 1.3 2. 5.1 |  |  | - | - | T | 13,0 (13,0 - 57,0) | BW13 ss mb (6,5 - 26,0) | D192 | ≥ Ø96 | BW | PA | BW 13 ss mb | - | Fluxofil M42 | 1.2 | M21 | - | 2019.11.18 | Dellner Sp. z o.o. | 159882 / 159874
WPT 62/SLV/D | internal | PN-EN ISO 15613 | 138 | 1. S460NH 2. 25CrMo4 | 1. 1.3 2. 5.1 |  |  | - | - | T | 12,0 (12,0 - 17,0) | BW12 ss mb (6,0 - 24,0) | D192 | ≥ Ø96 | BW | PA | BW 12 ss mb | - | Fluxofil M42 | 1.2 | M21 | - | 2019.12.19 | Dellner Sp. z o.o. | Udarność -40°C Próba Produkcyjna bez rozciągania, zginania
63/SLV/D | internal | PN-EN ISO 15614-1 | 138 | 1. S355J2G3 2. E470 | 1. 1.2 2. 1.3 |  |  | - | - | T | 12,5 (20) | 6,25 - 25,0 (10 - 40) | D80 | ≥ Ø80 | BW | PA | BW 12,5 ss mb | - | Fluxofil M42 | 1.2 | M21 | - | 2018.12.13 | Dellner Sp. z o.o. | 1052621
WPT 64/SLV/D | internal | PN-EN ISO 15613 | 138 | 1. S690QL 2. M201 E | 1. 3.1 2. 3.2 |  |  | - | - | P | Y10 (15 - 20) | Y10: 3,0 - 12,0 (7,5 - 40) | - | ≥ Ø500 | BW | PA | Y10 | 220 | Fluxofil M42 | 1.2 | M21 | - | 2020.09.04 | Dellner Sp. z o.o. | 1030980
81R/SLV/DC | internal | PN-EN ISO 15613 | 138 Robot | 1.S355J2+N 2. S355J2H | 1. 1.2 2. 1.2 |  |  | - | - | P - T | 1/2Y8 (30 - 8,75) | 1/2Y8: 3,0 - 16,0 (4 - 60) | D80 | ≥ Ø40 | BW | PA | 1/2Y8 | n.a. | Fluxofil M42 | 1.2 | M21 | n.a. | 2013-02-21 | Dellner Components Sp. z o.o. | 1018602
83R/SLV/DC | internal | PN-EN ISO 15614-1 | 138 Robot | 1. SS 2134 2. S355J2H | 1. 1.2 2. 1.2 |  |  |  |  | P | a3(15 - 15) | a: 3 - 6 (7,5 - 30) | N.A. | n.a. | FW | PB | a3 | n.a. | Fluxofil M42 | 1.2 | M21 | n.a. | 2013-06-06 | Dellner Components Sp. z o.o. | 1003431
84R/SLV/DC | internal | PN-EN ISO 15613 | 138 Robot | 1. SS 2134 2. SS 2172 | 1. 1.2 2. 1.2 |  |  |  |  | P - T | 1/2Y4 (15,0 - 43,0) | 1/2Y4: 3 - 8 (7,5 - 47,3) | D80 | ≥ Ø150 | BW | PA | 1/2Y4 | n.a. | Fluxofil M42 | 1.2 | M21 | n.a. | 2013-03-08 | Dellner Components Sp. z o.o. | 1018599
85/SLV/DC | internal | PN-EN ISO 15613 | 141 | 1. S355J2 2. S355J2 | 1. 1.2 2. 1.2 |  |  |  |  | P | Plug weld (6 - 10) | Plug weld: no restriction (3 - 20) | N.A. | N.A. | FW | PB | Plug weld | n.a. | OK Tigrod 12.64 | 2 | I1 | n.a. | 2013-06-06 | Dellner Components Sp. z o.o. | ROXTEC
86/SLV/DC | internal | PN-EN ISO 15613 | 141 | 1. S355J2 2. S355J2 | 1. 1.2 2. 1.2 |  |  |  |  | P | z6 (6 - 6) | z6: no restrictions (3 - 20) | N.A. | N.A. | FW | PB | z6 | n.a. | OK Tigrod 12.64 | 2 | I1 | n.a. | 2013-06-06 | Dellner Components Sp. z o.o. | ROXTEC
87/SLV/DC | internal | PN-EN ISO 15614-1 | 135 | 1. S690 QL 2. S690 QL | 1. 3.1 2. 3.1 |  |  |  |  | P -T | 1/2Y4 (7,5 - 7,5) | 1/2Y4: 3 - 9 (3 - 15) | D24 | Ø12 - Ø48 | BW | PA | 1/2Y4 | 100 | OK AristoRod 69 | 1 | M21 | n.a. | 2013-06-18 | Dellner Components Sp. z o.o. | 1043336
88/SLV/DC | internal | PN-EN ISO 15614-1 | 135 | 1. DCAB 500D 2. DCAB 500D | 1. 5.1 2. 5.1 |  |  |  |  | P | a8 (11 - 20) | a8: no restrictions (5,5 - 40) | N.A. | N.A. | FW | PB | a8 | 180 | OK AristoRod 69 | 1 | M21 | n.a. | 2012-07-20 | Dellner Components Sp. z o.o.
89R/SLV/DC | internal | PN-EN ISO 15614-1 | 138 Robot | 1. S690 QL 2. S690 QL | 1. 3.1 2. 3.1 |  |  |  |  | P | a10 (25 - 25) | a10: no restrctions (12,5 - 50) | N.A. | N.A. | FW | PB | a10 | t = (30 - 45) 75 t = (45 - 50) 100 | Fluxofil M42 | 1.2 | M21 | n.a. | 2013-08-29 | Dellner Components Sp. z o.o. | 1036869
90/SLV/DC | internal | PN-EN ISO 15614-1 | 141 | 1. S690 QL 2. S690 QL | 1. 3.1 2. 3.1 |  |  |  |  | P | a3,5 (8 - 8) | a3,5: no restrictions (4 - 16) | N.A. | N.A. | FW | PB | a3,5 | n.a. | Elgatig 135 | 2.4 | I1 | n.a. | 2014-02-14 | Dellner Components Sp. z o.o.
91/SLV/DC | internal | PN-EN ISO 15613-1 (ISO 11970) | 135 | 1. DCAB 500D (G10MnMoV63) 2. DCAB 500D (G10MnMoV63) | 1. 5.1 2. 5.1 |  |  |  |  | P | BW18 (18 - 18) | BW18: 9 - 36 (9- 36) | N.A. | N.A. | BW | PA | BW 18 ss mb | 100 | OK AristoRod 69 | 1 | M21 | n.a. | 2013-06-18 | Dellner Components Sp. z o.o. | NAPRAWY ODLEWÓW (ISO 11970)
92/SLV/DC | internal | PN-EN ISO 15613 | 138 | 1. DCAB 500D (G10MnMoV63) 2. S690 QL | 1. 3.1 2. 5.1 |  |  |  |  | P | 1/2Y17 (18 - 25) | 1/2Y17: 8,5 - 34 (9 - 50) | N.A. | N.A. | BW | PA | 1/2Y17 | t = (30 - 45) 75 t = (45 - 50) 100 | Fluxofil M42 | 1.2 | M21 | n.a. | 2014-04-14 | Dellner Components Sp. z o.o.
93/SLV/DC | internal | PN-EN ISO 15613 | 138 | 1. DCAB 500D (G10MnMoV63) 2. S690 QL | 1. 3.1 2. 5.1 |  |  |  |  | P | a9,5 (18 - 25) | a9,5: no restrictions (9 - 50) | N.A. | N.A. | FW | PB | a9,5 | t = (30 - 45) 75 t = (45 - 50) 100 | Fluxofil M42 | 1.2 | M21 | n.a. | 2014-04-14 | Dellner Components Sp. z o.o.
94R/SLV/DC | internal | PN-EN ISO 15614-1 | 138 Robot | 1. E470 2. DCAB 500D | 1. 1.3 2. 5.1 |  |  |  |  | P - T | a4 (7 - 14) | a4: 3 - 6 (3,5 - 28) | D216 | ≥ Ø108 | FW | PB | a4 | t = (20 - 35) 75 t = (35 - 55) 100 | AMC 15 | 1.2 | M21 | n.a. | 2014-12-02 | Dellner Components Sp. z o.o. | 1047736
95/SLV/DC | internal | PN-EN ISO 15613 | 141 | 1. DCAB 500D 2. 1.4301 | 1. 5.1 2. 8.1 |  |  |  |  | P - T | Plug weld (21) | Plug weld: 1,5 - 4 (10,5 - 42) | D18 | Ø9 - Ø36 | FW | PB | Plug weld | 180 | P5 | 2.4 | I1 | n.a. | 2015-01-12 | Dellner Components Sp. z o.o. | 1039665
96/SLV/DC | internal | PN-EN ISO 15613 | 141 | 1. DCAB 500D 2. 1.4301 | 1. 5.1 2. 8.1 |  |  |  |  | P - T | Plug weld (21) | Plug weld: 1,5 - 4 (10,5 - 42) | D6 | Ø3 - Ø12 | FW | PB | Plug weld | 180 | P5 | 2.4 | I1 | n.a. | 2015-01-12 | Dellner Components Sp. z o.o. | 1039665
97/SLV/DC | internal | PN-EN ISO 15613 | 141 | 1. 34CrNiMo6 QT 2. C45 | 1. 5.1 2. 11.2 |  |  |  |  | P | a3 (8 - 24) | a3: no restrictions (4 - 48) | N.A. | N.A. | FW | PB | a3 | 300 | OK Tigrod 12.64 | 2 | I1 | n.a. | 2016-02-02 | Dellner Components Sp. z o.o. | Wartości twardości złacza musza zostać uzgodnione pomiedzy wykonawcą a klientem.
98/SLV/DC | internal | PN-EN ISO 15613 | 141 | 1. 34CrNiMo6 QT 2. 1.4301 | 1. 5.1 2. 8.1 |  |  |  |  | P - T | 1/2Y4 (16) | 1/2Y4: 2 - 8 (8 - 32) | D20 | Ø10 - Ø40 | BW | PA | 1/2Y4 | 300 - 350 | Avesta 309L-Si | 2 | I1 | n.a. | 2016-05-12 | Dellner Components Sp. z o.o. | Wartości twardości złacza musza zostać uzgodnione pomiedzy wykonawcą a klientem.
99/SLV/DC | internal | PN-EN ISO 15613 | 141 | 1. S690 QL 2. 1.4301 | 1. 3.1 2. 8.1 |  |  |  |  | P - T | a3 (2 - 12) | a3: no restrictions (1,4 - 24) | D32 | ≥ Ø25 | FW | PB | a3 | n.a. | Avesta 309L-Si | 2 | I1 | n.a. | 2016-09-22 | Dellner Components Sp. z o.o.
100/SLV/DC | internal | PN-EN ISO 15613 | 141/111 | 1. S690 QL 2. 1.4301 | 1. 3.1 2. 8.1 |  |  |  |  | P - T | 1/2V9 (2 - 12) | 1/2V9: 3 - 18 (1,4 - 24) | D32 | ≥ Ø25 | BW | PA | 1/2V9 | n.a. | Avesta 309L-Si / P5 | 1 | I1 | n.a. | 2016-09-01 | Dellner Components Sp. z o.o.
101R/SLV/DC | internal | PN-EN ISO 15614-1 | 138 Robot | 1. DCAB 600D 2. DCAB 600D | 1. 3.1 2. 5.1 |  |  |  |  | T | BW16 (18) | BW16: 8 - 32 (9 - 36) | D175 | ≥ Ø87,5 | BW | PA | BW 16 ss mb | n.a. | Bohler 700 T-MC | 1.2 | M21 | n.a. | 2017-01-13 | Dellner Components Sp. z o.o.
102/SLV/DC | internal | PN-EN ISO 15613 | 138 | 1. SS 2172-21 2. S355J0 | 1. 1.2 2. 1.2 |  |  |  |  | P | 1/2Y5 (10 - 14,5) | 1/2Y5: 3 - 7 (5 - 19) | N.A. | N.A. | BW | PA | 1/2Y5 | n.a. | Fluxofil M42 | 1.2 | M21 | n.a. | 2017-05-24 | Dellner Components Sp. z o.o. | 175282
103/SLV/DC | internal | PN-EN ISO 15614-1 | 138 Robot | 1. E460K2+N 2. Ovako 280T+N | 1. 1.3 2. 1.3 |  |  |  |  | T | BW12 (17) | BW12: max24 (3 - 24) | D152 | ≥ Ø76 | BW | PA | BW 12 ss mb | n.a. | Bohlet 700 T-MC | 1.2 | M21 | n.a. | 2018-01-15 | Dellner Components Sp. z o.o.
104/SLV/DC | internal | PN-EN ISO 15614-1 | 135 | 1. S355 J2 2. S355 J2 | 1. 1.2 2. 1.2 |  |  |  |  | P | a5 (25) | a5: 3,75 - 7,5 (≥5) | N.A. | N.A. | FW | PB | a5 | t = (30 - 45) 75 t = (45 - 130) 180 | OK Autrod 12.64 | 1 | M21 | n.a. | 2018-02-26 | Dellner Components Sp. z o.o. | 1054410
105/SLV/DC | internal | PN-EN ISO 15613 | 135 | 1. S355 J2 2. S355 J2 | 1. 1.2 2. 1.2 |  |  |  |  | P | a5 / 1/2Y7 / 1/2Y12 (28 - 50) | a5: no restriction / 1/2Y7: max14 / 1/2Y12: max24 (14 - 100) | N.A. | N.A. | BW / FW | PA / PB | a5 / 1/2Y7 / 1/2Y12 | t = (30 - 45) 75 t = (45 - 100) 180 | EMK 8 | 1 | M21 | n.a. | 2018-02-26 | Dellner Components Sp. z o.o. | 1054410
106R/SLV/DC | internal | PN-EN ISO 15613 | 138 Robot | 1. S355 J2 2. S355 J2 | 1. 1.2 2. 1.2 |  |  |  |  | P | a5 / 1/2Y7 / 1/2Y12 (28 - 50) | a5: no restriction / 1/2Y7: max14 / 1/2Y12: max24 (14 - 100) | N.A. | N.A. | BW / FW | PA / PB | a5 / 1/2Y7 / 1/2Y12 | t = (30 - 45) 75 t = (45 - 100) 100 | Bohler 700 T-MC | 1.2 | M21 | n.a. | 2018-02-26 | Dellner Components Sp. z o.o. | 1054410
107/SLV/DC | internal | PN-EN ISO 15614-1 | 141 | 1. 1.4301 2. DCAB 500D | 1. 8.1 2. 5.1 |  |  |  |  | P - T | a3 (8 - 25) | a3: no restrictions (3 - 50) | D25 | ≥ Ø12,5 | FW | PB | a3 | 180 | P5 | 2 | I1 | n.a. | 2018-02-26 | Dellner Components Sp. z o.o.
108/SLV/DC | internal | PN-EN ISO 15614-1 | 135 | 1. S355 J2+N 2. S355 J2+N | 1. 1.2 2. 1.2 |  |  |  |  | P | BW12 (12) | BW12: max24 (3 - 24) | N.A. | N.A. | BW | PA | BW 12 ss nb |  | EMK 8 | 1 | M21 | n.a. | 2018-03-22 | Dellner Components Sp. z o.o.
109/SLV/DC | internal | PN-EN ISO 15613 | 141 | 1. S690 QL 2. S355 JR | 1. 3.1 2. 1.2 |  |  |  |  | P - T | 1/2Y4 (10) | 1/2Y4: max8 (3 - 20) | D15 | ≥ Ø7,5 | BW | PA | 1/2Y4 | 100 | ER 100 S-G | 2.4 | I1 | n.a. | 2019-08-14 | Dellner Components Sp. z o.o. | 1090671
110R/SLV/DC | internal | PN-EN ISO 15614-1 | 138 Robot | 1. SS2225-23 2. E590K2+QT | 1. 5.1 2. 1.3 |  |  |  |  | T | BW15 (12,5 - 14,5) | BW15: max30 (6 - 29) | D286 | ≥ Ø143 | BW | PA | BW15 ss mb | 180 | Bohler 700 T-MC | 1.2 | M21 | n.a. | 2018-10-12 | Dellner Components Sp. z o.o. | 181435
111R/SLV/DC | internal | PN-EN ISO 15614-1 | 138 Robot | 1. OVAKO 280 T 2. OVAKO 280 T | 1. 1.3 2. 1.3 |  |  |  |  | T | BW16 (28) | BW16: max32 (14 - 56) | D170 | ≥ Ø85 | BW | PA | BW16 ss mb | n.a. | Bohler X70 l-MC | 1.2 | M21 | n.a. | 2018-10-12 | Dellner Components Sp. z o.o.
112R/SLV/DC | internal | PN-EN ISO 15613 | 138 Robot | 1. E470 + AR 2. S355 J2+N | 1. 1.3 2. 1.2 |  |  |  |  | P - T | 1/2Y5 (15 - 53) | 1/2Y5: max10 (7,5 - 58,3) | D230 | ≥ Ø115 | BW | PA | 1/2Y5 | t = (30 - 45) 75 t = (45 - 50) 150 | Bohler 700 T-MC | 1.2 | M21 | n.a. | 2020-01-31 | Dellner Components Sp. z o.o. | 1113382
113R/SLV/DC | internal | PN-EN ISO 15614-1 | 138 Robot | 1. E470 + AR 2. S355 J2+N | 1. 1.3 2. 1.2 |  |  |  |  | P - T | a3 (15 - 53) | a3: 2,25 - 4,5 (≥3) | D230 | ≥ Ø115 | FW | PB | a3 | t = (30 - 45) 75 t = (45 - 50) 150 t≥(50) 180 | Bohler 700 T-MC | 1.2 | M21 | n.a. | 2020-01-31 | Dellner Components Sp. z o.o. | 1113382
114/SLV/DC | internal | PN-EN ISO 15613 | 135 | 1. 25CrMo4 QT 2. S690 QL | 1. 3.1 2. 5.1 |  |  |  |  | P | 1/2Y7 (18 - 19,5) | 1/2Y7: max14 (9 - 39) | n.a. | >500 | BW | PA | 1/2Y7 | 180 | OK AristoRod 69 | 1 | M21 | n.a. | 2019-02-20 | Dellner Components Sp. z o.o. | 1118953
115/SLV/DC | internal | PN-EN ISO 15614-1 | 135 | 1. 25CrMo4 QT 2. S690 QL | 1. 3.1 2. 5.1 |  |  |  |  | P | a7 (18 - 19,5) | a7: no restrictions (3- 39) | n.a. | n.a. | FW | PB | a7 | 180 | OK AristoRod 69 | 1 | M21 | n.a. | 2020-02-19 | Dellner Components Sp. z o.o. | 1118953
116/SLV/DC | internal | PN-EN ISO 15613 | 141 | 1. 1.4301 2. 1.4301 | 8.1 |  |  |  |  | P - T | a3 (10) | a3: 2,25 - 4,5 (3 - 20) | D16 | ≥ Ø8 | FW | PB | a3 | n.a. | OK Tigrod 308L Si | 2.4 | I1 | n.a. | 2020-03-11 | Dellner Components Sp. z o.o. | 1039322
117/SLV/DC | internal | PN-EN ISO 15613 | 141 | 1. 1.4301 2. 1.4301 | 8.1 |  |  |  |  | P - T | plug weld (10) | plug weld: 2,25 - 4 (3 - 20) | D12 | Ø3 - Ø24 | FW | PB | plug weld | n.a. | OK Tigrod 308L Si | 2.4 | I1 | n.a. | 2020-03-11 | Dellner Components Sp. z o.o. | 1039322
118/SLV/DC | internal | PN-EN ISO 15613 | 135 | 1. S690 QL 2. E460 K2+N | 1. 3.1 2. 1.3 |  |  |  |  | P - T | 1/2Y6 (8 - 15) | 1/2Y6: max12 (4- 16,5) | D96 | ≥ Ø48 | BW | PA | 1/2Y6 | 100 | OK AristoRod 69 | 1 | M21 | n.a. | 2020-03-30 | Dellner Components Sp. z o.o. | 1051624
119/SLV/DC | internal | PN-EN ISO 15614-1 | 135 | 1. S690 QL 2. E460 K2+N | 1. 3.1 2. 1.3 |  |  |  |  | P - T | a5 (11 - 15) | a5: 3,75 - 7,5 (3 - 30) | D102 | ≥ Ø51 | FW | PB | a5 | 100 | OK AristoRod 69 | 1 | M21 | n.a. | 2020-03-30 | Dellner Components Sp. z o.o. | 1051624
120R/SLV/DC | internal | PN-EN ISO 15613 | 138 Robot | 1. 790 QL 2. S355 J2+N | 1. 3.2 2. 1.2 |  |  |  |  | P - T | 1/2Y5 (15 - 53) | 1/2Y5: max10 (7,5 - 58,3) | D230 | ≥ Ø115 | BW | PA | 1/2Y5 | t = (30 - 45) 75 t = (45 - 50) 150 | Bohler 700 T-MC | 1.2 | M21 | n.a. | 2020-04-09 | Dellner Components Sp. z o.o. | 1113382
121R/SLV/DC | internal | PN-EN ISO 15614-1 | 138 Robot | 1. 790 QL 2. S355 J2+N | 1. 3.2 2. 1.2 |  |  |  |  | P - T | a3 (15 - 53) | a3: 2,25 - 4,5 (≥3) | D230 | ≥ Ø115 | FW | PB | a3 | t = (30 - 45) 75 t = (45 - 50) 150 t≥(50) 180 | Bohler 700 T-MC | 1.2 | M21 | n.a. | 2020-04-09 | Dellner Components Sp. z o.o. | 1113382
122/SLV/DC | internal | PN-EN ISO 15614-1 | 111 | 1. 790 QL 2. 1.4301 | 1. 3.2 2. 8.1 |  |  |  |  | P - T | a3 (8 - 25) | a3: 2,25 - 4,5 (3 - 25) | D25 | ≥ Ø12,5 | FW | PB | a3 | n.a. | OK 67.70 | 2.5 | n.a. | n.a. | 2020-04-09 | Dellner Components Sp. z o.o. | 1113382
123/SLV/DC | internal | PN-EN ISO 15613 | 135 | 1. OVAKO 280 (E470) 2. S700 MC E | 1. 1.3 2. 2.2 |  |  |  |  | P - T | 1/2Y8 (10 - 14,25) | 1/2Y8: max16 (3 - 28,5) | D114 | ≥ Ø57 | BW | PA | 1/2Y8 | n.a. | OK AristoRod 69 | 1 | M21 | 580 | 2020-05-11 | Dellner Components Sp. z o.o. | 1015662
124/SLV/DC | internal | PN-EN ISO 15613 | 135 | 1. S500 ML 2. S700 MC E | 1. 2.1 2. 2.2 |  |  |  |  | P | 1/2Y10 (10 - 25) | 1/2Y10: max20 (3 - 50) | n.a. | >500 | BW | PA | 1/2Y 10 | n.a. | OK AristoRod 69 | 1 | M21 | 580 | 2020-05-11 | Dellner Components Sp. z o.o. | 1015662
125/SLV/DC | internal | PN-EN ISO 15613 | 135 | 1. S700 MC E 2. S700 MC E | 1. 2.2 2. 2.2 |  |  |  |  | P | 5X (10) | 5X: max10 (3 - 20) | n.a. | >500 | BW | PA | 5X bs gg | n.a. | OK AristoRod 69 | 1 | M21 | 580 | 2020.0511 | Dellner Components Sp. z o.o. | 1015662 żłobienie
126/SLV/DC | internal | PN-EN ISO 15613 | 141 | 1. M 201 E 2. 25CrMo4 | 1. 5.1 2. 5.1 |  |  |  |  | P - T | Y5 (11) | Y5: max10 (5,5 - 22) | D20 | ≥ Ø10 | BW | PA | Y5 | 180 | OK Autrod 12.64 | 2 | I1 | n.a. | 2020-11-16 | Dellner Sp. z o.o. | 1118468
127/SLV/DPL | internal | PN-EN ISO 15613 | 135 | 1. S355J2+N 2. S355J2+N | 1. 1.2 2. 1.2 |  |  |  |  | P - T | a3 (8 - Ø36) | a3: 2,25 - 4,5 (3,0 - 16,0) | D36 | ≥ Ø18 | FW | PB | a3 | 20 | OK Autrod 12.64 | 1,0 | M21 | n.a. | 2021.02.12 | Dellner Sp. z o.o. | 1114846
128/SLV/DPL | internal | PN-EN ISO 15613 | 141 | 1. 304 2. 304 | 8.1 |  |  |  |  | P - T | a3 (18 - Ø33,7) | a3 ml (3,0 - 36,0) | D33,7 | ≥ Ø16.85 | FW | PB | a3 | 100 | OK Tigrod 308LSi | 1,6 | I1 | n.a. | 2021.02.13 | Dellner Sp. z o.o. | 1118032
129/SLV/DPL | internal | PN-EN ISO 15613 | 141 | 1. 304 2. 304 | 8.1 |  |  |  |  | P - T | a2 (Ø33,7x3.2 - Ø40x3) | a2: 1,5 - 3,0 (3,0 - 6,4) | D33,7 | ≥ Ø16.85 | FW | PB | a2 | N/A | OK Tigrod 308LSi | 1,6 | I1 | n.a. | 2021.02.13 | Dellner Sp. z o.o. | 1118032
130/SLV/DPL | internal | PN-EN ISO 15613 | 135 | 1. S355J2+N 2. S355J2+N | 1. 1.2 2. 1.2 |  |  |  |  | P - T | a4 (10 - Ø25x6.45) | a4: 3,0 - 6,0 (3,0 - 20,0) | D25 | ≥ Ø12,5 | FW | PB | a4 | 20 | OK Autrod 12.64 | 1,0 | M21 | n.a. | 2021.02.13 | Dellner Sp. z o.o. | 1114846
131/SLV/DPL | internal | PN-EN ISO 15613 | 135 | 1. S355J2+N 2. S355J2+N | 1. 1.2 2. 1.2 |  |  |  |  | P - T | z2 (10 - Ø25x6.45) | z2: 1,5 - 3,0 (3,0 - 20,0) | D25 | ≥ Ø12,5 | FW | PB | z2 | 20 | OK Autrod 12.64 | 1,0 | M21 | n.a. | 2021.02.13 | Dellner Sp. z o.o. | 1114846
132/SLV/DPL | internal | PN-EN ISO 15613 | 141 | 1. 304 2. 304 | 8.1 |  |  |  |  | P - T | a2 (6,0 - Ø8,0) | a2: 1,5 - 3,0 (3,0 - 12,0) | D8 | ≥ Ø4 | FW | PB | a2 | 20 | OK Tigrod 308LSi | 1,6 | I1 | n.a. | 2021.02.13 | Dellner Sp. z o.o.
133/SLV/DPL | internal | PN-EN ISO 15613 | 141 | 1. 304 2. 304 | 8.1 |  |  |  |  | P - T | a3 ml (8,0 - Ø12,0) | a3 (3,0 - 16,0) | D12 | ≥ Ø6 | FW | PB | a3 | 20 | OK Tigrod 308LSi | 1,6 | I1 | n.a. | 2021.02.14 | Dellner Sp. z o.o.
134/SLV/DPL | internal | PN-EN ISO 15613 | 135 | 1. S355J2+N 2. G24Mn6+QT1 | 1. 1.2 2. 3.1 |  |  |  |  | P - T | a3 (8 - 10) | a3: 2,25 - 4,5 (3,0 - 20,0) | N/A | >500 | FW | PB | a3 | 180 | OK AristoRod 69 | 1,0 | M21 | n.a. | 2021.02.14 | Dellner Sp. z o.o. | 1114768
135/SLV/DPL | internal | PN-EN ISO 15613 | 141 / 111 | 1. G24Mn6+QT1 2. 304 | 1. 3.1 2. 8.1 |  |  |  |  | P - T | a3 ml (Ø25,0x7,5 - #22) | a3 (3,0 - 44,0) | D25 | ≥ Ø12.5 | FW | PB | a3 | 180 | OK Tigrod 309LSi / OK 67.70 | 1,6 / 2,5 | I1 / - | n.a. | 2021.02.14 | Dellner Sp. z o.o.
136/SLV/DPL | internal | PN EN ISO 15614-3, 15613 | 111 | 1. SS727-02 (GJS 500-7) 2. SS727-02 (GJS 500-7) | 1. 72.1 2. 72.1 |  |  |  |  | T | Y6 Ø40/9 | 4,5 - 16 | D40 | ≥ Ø20 | BW | PA | Ys6 | max. 250 | OK 92.60 | 2.5 | n.a. | n.a. | 2021-02-26 | Dellner Sp. z o.o. | 1142536 żeliwo
137/SLV/DPL | internal | PN EN ISO 15614-3, 15613 | 111 | 1. SS727-02 (GJS 500-7) 2. SS727-02 (GJS 500-7) | 1. 72.1 2. 72.1 |  |  |  |  | P | Y5 (20) | 4,5 - 16 | N/A |  | BW | PA | Ys5 | max. 250 | OK 92.60 | 2.5 | n.a. | n.a. | 2021-02-26 | Dellner Sp. z o.o. | 1142536 żeliwo
138/SLV/DPL | internal | PN EN ISO 15613 | 141 / 111 | 1. SS727-02 (GJS 500-7) 2. S355J2 | 1. 72.1 2. 1.2 |  |  |  |  | P | a3 (6,5 - 16) | a3: no limit(3 - 32) | N/A |  | BW / FW | PA / PB | s7 / a3 | max. 250 | OK 92.60 | 2.5 | n.a. | n.a. | 2021-02-26 | Dellner Sp. z o.o. | 1143728
139/SLV/DPL | internal | PN EN ISO 15614-1, 15613 | 135 | 1. S355J2+N 2. S355J2+N | 1. 1.2 2. 1.2 |  |  |  |  | P - T | Otworowa 3 | 1,5 - 6 | D30 |  | BW | PA | Otworowa 3 | 20 | OK AristoRod 69 | 1,0 | M21 | n.a. | 2021.03.01 | Dellner Sp. z o.o. | 1114731
140/SLV/DPL | internal | PN EN ISO 15614-1, 15613 | 135 | 1. S460NL 2. S690QL | 1. 1.3 2. 3.1 |  |  |  |  | P - T | z4 | 3 - 24 | D50 |  | FW | PB | z4 | 50 | OK AristoRod 69 | 1,0 | M21 | n.a. | 2021.03.01 | Dellner Sp. z o.o. | 1114731
141/SLV/DPL | internal | PN EN ISO 15614-1, 15613 | 135 | 1. S355J2+N 2. E460K2+N | 1. 1.2 2. 1.3 |  |  |  |  | P - T | a3 | 3 - 45 | D125 | ≥ Ø62.5 | FW | PB | a3 | 50 | OK Autrod 12.64 | 1,0 | M21 | n.a. | 2021.03.09 | Dellner Sp. z o.o. | 1114712
142/SLV/DPL | internal | PN EN ISO 15613 | 141 / 111 | 1. SS727-02 (GJS 500-7) 2. S355J2 | 1. 72.1 2. 1.2 |  |  |  |  | P | a3 (9 - 15) | a3: no limit(3 - 30) | N/A |  | FW | PB | a3 | max. 250 | OK 92.60 | 2.5 | n.a. | n.a. | 2021.03.11 | Dellner Sp. z o.o. | 161002
143/SLV/DPL | internal | PN EN ISO 15613 | 141 | 1. 34CrNiMo6 QT 2. C45 | 1. 5.1 2. 11.2 |  |  |  |  | P | 1/2 Y 2,5 (8) | 1/2 Y 2,5:max 5(3 - 16) | N/A |  | BW | PA | 1/2 Y 2,5 | max. 250 | OK Tigrod 12.64 | 2 | I1 | n.a. | 2021-03-23 | Dellner Sp. z o.o. | 1140728 Wartości twardości złacza musza zostać uzgodnione pomiedzy wykonawcą a klientem.
144/SLV/DPL | internal | PN EN ISO 15613 | 135 | 1. SS2172(S355J2H) 2. S355J2 | 1. 1.2 2. 1.2 |  |  |  |  | P | 1/2Y 3,5 | 4 - 22 | D20 |  | BW | PA |  | - | OK Autrod 12.64 | 1 | M21 | n.a. | 2021-03-24 | Dellner Sp. z o.o. | 1143351
145/SLV/DPL | internal | PN EN ISO 15613 | 135 | 1. S690QL 2. S690QL | 1. 3.1 2. 3.1 |  |  |  |  | P | a8 | 3 - 90 | N/A |  | FW | PA/PB |  |  | OK AristoRod 69 | 1 | M21 | 250 | 2021-03-30 | Dellner Sp. z o.o. | 1142871
146/SLV/DPL | internal | PN EN ISO 15613 | 138 Robot | 1. E460K2+N 2. S355J2+N | 1. 1.3 2. 1.2 |  |  |  |  | T | a5 (18 - 25) | a5: 3,75- 7,5 (3 - 50) | D152 | ≥ Ø76 | FW | PB | a5 | 180 | diamondspark 700 MC (Bohler) | 1.2 | M21 | n.a. | 2021-03-31 | Dellner Sp. z o.o. | 1044944
147/SLV/DC | internal | PN EN ISO 15613 | 138 Robot | 1. E460K2+N 2. S355J2+N | 1. 1.3 2. 1.2 |  |  |  |  | T | a3(18 - 41) | a3: 2,25 - 4,5(3 - 82) | D152 | ≥ Ø76 | FW | PB | a3 | 180 | diamondspark 700 MC (Bohler) | 1.2 | M21 | n.a. | 2021-03-31 | Dellner Sp. z o.o. | 1044944
148/SLV/DC | internal | PN EN ISO 15613 | 138 Robot | 1. E460K2+N 2. S355J2+N | 1. 1.3 2. 1.2 |  |  |  |  | T | 1/2Y6(18 - 41) | 1/2Y6: max12 (9- 82) | D152 | ≥ Ø76 | BW | PA | 1/2Y6 | 180 | diamondspark 700 MC (Bohler) | 1.2 | M21 | n.a. | 2021-03-31 | Dellner Sp. z o.o. | 1044944
149/SLV/DPL | internal | PN EN ISO 15613 | 138 Robot | 1. E460K2+N 2. S690QL | 1. 3.1 2. 1.3 |  |  |  |  | P | 8,5V | 6,5 - 26 | D114 | ≥ Ø57 | BW | PA | - | - | diamondspark 700 MC (Bohler) | 1.2 | M21 | n.a. | 2021-03-31 | Dellner Sp. z o.o. | 1142871
150/SLV/DPL | internal | PN EN ISO 15613 | 135 | 1. E460K2+N 2. E460K2+N | 1. 1.3 2. 1.3 |  |  |  |  | T | 1/2U8 (15 - 64) | 15 - 64 | D130 | ≥ Ø65 | BW | PA | 1/2U8 | 50 | Bohler X 70-IG | 1 | M21 | n.a. | 2021-07-20 | Dellner Sp. z o.o. | 155839
151/SLV/DPL | internal | PN EN ISO 15613 | 111 | 1. G26CrMo4+QT2 2. 1.4301 | 1. 5.1 2. 8.1 |  |  |  |  | T | 8,5 - 22 | 3 - 44 | D25 | ≥ Ø25 | FW | PB | a3 ml | 180 | OK 67.70 | 2,5 | - | n.a. | 2021-07-20 | Dellner Sp. z o.o. | 159874
152/SLV/DPL | internal | PN EN ISO 15613 | 135 | 1. S355J2+N 2. DCAB500 | 1. 1.2 2. 5.1 |  |  |  |  | T | 1/2Y5 | 1/2Y5: max12 (3- 10) | D20 | ≥ Ø10 | BW | PA | 1/2Y5 | 180 | OK Autrod 12.64 | 1 | M21 | n.a. | 2021-10-20 | Dellner Sp. z o.o. | 155839
153/SLV/DPL | Sławosz | PN EN ISO 15613 | 141 | 1. 304L 2. 304L | 1. 8.1 2. 8.1 |  |  |  |  | T | BW2 | 2 - 4 | D32 | ≥ Ø16 | BW | PH | BW2 | 100 | Avesta 308L-Si / MVR-Si | 2 | I1 | n.a. | 2021-12-27 | Dellner Sp. z o.o. | 1157672
154/SLV/DPL | Sławosz | PN EN ISO 15613 | 141 | 1. 304L 2. 304L | 1. 8.1 2. 8.1 |  |  |  |  | T | a3 | 3 - 32 | D25 | ≥ Ø25 | FW | PB | a3 | 75 | ESAB OK 67.70 | 2.5 | - | n.a. | 2022-02-21 | Dellner Sp. z o.o. | 175282
155/SLV/DPL | Sławosz | PN EN ISO 15613 | 141 | 1. 304L 2. 304L | 1. 8.1 2. 8.1 |  |  |  |  | T | a3 | 3 - 40 | D25 | ≥ Ø25 | FW | PB | a3 | 180 | ESAB OK 67.70 | 2.4 | - | n.a. | 2022-02-22 | Dellner Sp. z o.o. | 175282
156/SLV/DPL | Sławosz | PN EN ISO 15613 | 141 | 1. 6082T6 2. 6082T6 | 1. 23.1 2. 23.1 |  |  |  |  | T | BW6 | 3 - 12 | N/A |  | BW | PA | BW6 | 50 | OK Tigrod 5183 | 2.4 | I1 | n.a. | 2022-02-23 | Dellner Sp. z o.o.
159/SLV/DPL | Sławosz | PN EN ISO 15613 | 135 | 1. S420MC-D 2. DCAB 500D | 1. 2.1 2. 5.1 |  |  |  |  | T | 1/2Y7 | 3 - 12 | D196 | ≥ Ø98 | BW | PA | 1/2Y7 | 180 | Bohler X 70-IG | 1 | M21 | n.a. | 2022-05-12 | Dellner Sp. z o.o. | 1165056
157/SLV/DPL | Adam | PN-EN ISO 15613 | 135 | 1. S690QL | 1. 3.1 |  |  |  |  | P | 80 | 3 - 12 | - | >500 | Napawanie | PA | Napawanie | - | OK AristoRod 69 | 1 | M21 | n.a. | 2022-01-17 | Dellner Sp. Z o.o.
158/SLV/DPL | Sławosz | PN-EN ISO 15613 | 135 | 1. S355J2+N 2. 25CrMo4+QT | 1. 1.2 2. 5.1 |  |  |  |  | T | 1/2C 8 | 3 - 42 (3 - 16) |  | >500 | BW | PA | 1/2Y10 | 180 | OK Autrod 12.64 | 1 | M21 | n.a. | 2022-02-07 | Dellner Sp. Z o.o.
159/SLV/DPL | Sławosz | PN-EN ISO 15613 | 135 | 1. S420MC-D 2. DCAB 500D | 1. 2.1 2. 5.1 |  |  |  |  | P | 12 + 15 | 1. 3 - 24 2. 3 - 30 | - | >98 | BW | PA | 1/2Y6 | 180 | Bohler X 70-IG | 1 | M21 | n.a. | 2022-05-12 | Dellner Sp. Z o.o.
160/SLV/DPL |  | PN EN ISO 15613 | 135 | 1. S355J2+N 2. S420MC-D | 1. 1.2 2. 2.2 |  |  |  |  | P | 1/2 Y6 | 1. 3 - 16 2. 7,5 - 30 | N/A | >500 | BW | PA | BW 6 1/2Y |  | OK AristoRod 69 | 1 | M21 | n.a. | 2022-03-11 | Dellner Sp. z o.o.
161/SLV/DPL | Sławosz | PN-EN ISO 15613 | 142/135 | 1. S355J2+N 2. E460K2+N | 1. 2.1 2. 5.1 |  |  |  |  | T | 7,5 + 15 | 1. 3 - 24 2. 3 - 30 | 16 | >16 | FW | PA | Otworowa 7,5 | 180 | OK AristoRod 69 | 1 | I1 / M21 | n.a. | 2022-03-21 | Dellner Sp. Z o.o.
162/SLV/DPL | Sławosz | PN-EN ISO 15613 | 141 | 1. S355J2+M 2. S690QL | 1. 1.2 2. 3.1 |  |  |  |  | T | a2 | 1. 3 - 20 2. t ≥ 5 | D20 | >10 | FW | PA | a2 | 50 | OK Tigrod 12.64 | 1.6 | I1 | n.a. | 2022-05-26 | Dellner Sp. Z o.o.
163/SLV/DPL | Sławosz | PN-EN ISO 15613 | 138 | 1. S690QL 2. S690QL | 1. 3.1 2. 3.1 |  |  |  |  | T | 1/2Y10 | 1. 3 - 20 2. 3 - 20 | D59 | >29,5 | BW | PA | BW 1/2Y10 | 120 | Fluxofil M42 | 1.2 | M21 | n.a. | 2022-06-15 | Dellner Sp. Z o.o.
164/SLV/DPL |  | PN EN ISO 15613 | 135 | 1. S690 QL 2. S690 QL | 1. 3.1 2. 3.1 |  |  |  |  | P | 1/2 Y4 | t1 (10-22) t2 (4-10) | N/A |  | BW | PA/PB | BW 1/2Y 4 |  | OK AristoRod 69 | 1 | M21 | n.a. | 2022-03-21 | Dellner Sp. z o.o. | 1156455-C
165/SLV/DPL |  | PN EN ISO 15613 | 135 | 1. S690 QL 2. S690 QL | 1. 3.1 2. 3.1 |  |  |  |  | P | 1/2 Y4 + a5 | t1 (3 - 10) t2 (10 - 22) | N/A |  | BW + FW | PA/PB | BW 1/2Y 4 + a5 |  | OK AristoRod 69 | 1 | M21 | n.a. | 2022-03-21 | Dellner Sp. z o.o. | 1156455-C
166/SLV/DPL |  | PN EN ISO 15613 | 135 | 1. Domex 355MCD 2. St52-3 | 1. 1.2 2. 1.1 |  |  |  |  | P | 4 brzegowa | t1 (8,5 - 17) t2 (5,5 - 11) | N/A |  | BW | PA/PB | 4 brzegowa |  | OK Autrod 12.64 | 1 | M21 | n.a. | 2022-03-28 | Dellner Sp. z o.o. | 15006231
167/SLV/DPL |  | PN EN ISO 15613 | 135 | 1. St37-1 2. St37 | 1. 1.1 2. 1.1 |  |  |  |  | T | 1,5 1/2Y | t1 = 3,2- 4,16 t2 =0,75-3 | D>44,5 |  | BW | PA/PB | 1,5 1/2Y |  | OK Autrod 12.64 | 1 | M21 | n.a. | 2022-03-28 | Dellner Sp. z o.o. | 15006231
168/SLV/DPL |  | PN EN ISO 15613 | 135 | 1. St37 2. Domex 355MCD | 1. 1.1 2. 1.2 |  |  |  |  | T | z1,5 | t1 = 3- 11 t2 =1,05-3 | D>43 |  | FW | PA/PB | z1,5 |  | OK Autrod 12.64 | 1 | M21 | n.a. | 2022-03-28 | Dellner Sp. z o.o. | 15006231
169/SLV/DPL |  | PN EN ISO 15613 | 135 | 1. Cromax 482 2. St52-3 | 1. 11.2 2. 1.2 |  |  |  |  | T | a4 | t1 = 3- 14 t2 =1,4-4 | D>20 |  | FW | PA/PB | a4 |  | OK Autrod 12.64 | 1 | M21 | n.a. | 2022-03-28 | Dellner Sp. z o.o. | 15005268
170/SLV/DPL |  | PN EN ISO 15613 | 135 | 1. S355J2+N 2. S420MC-D | 1. 1.2 2. 2.2 |  |  |  |  | P/T | 1/2 V8 | 1. 3 - 16 2. 3 - 20 | N/A | >500 | BW | PA | BW 8 1/2V |  | OK AristoRod 69 | 1 | M21 | n.a. | 2022-03-11 | Dellner Sp. z o.o.
171/SLV/DPL | Sławosz | PN EN ISO 15613 | 142 135 | 1. S355J2+N 2. E460K2+N | 1. 1.2 2. 1.3 |  |  |  |  | P/T | otworowa Ø16 | 3 - 30 ≥ Ø16 | Ø16 | ≥ Ø16 | Otworowa | PB | otworowa fi 16 |  | nm OK AristoRod 69 | 1 | I1 / M21 | n.a. | 2022-03-21 | Dellner Sp. z o.o. | 1164057-C
172/SLV/DPL |  | PN EN ISO 15613 | 135 | 1. Ovako 280 2. S690 QL | 1. 1.3 2. 3.1 |  |  |  |  | P/T | BW 1/2Y 6 | t1 (3 - 16) t2 (3-18) | Ø58 | ≥ Ø25 | BW | PA/PB | BW 1/2Y 6 |  | OK AristoRod 69 | 1 | M21 | n.a. | 2022-03-21 | Dellner Sp. z o.o. | 1156455-C
173/SLV/DPL |  | PN EN ISO 15613 | 135 | 1. S690 QL 2. S690 QL | 1. 3.1 2. 3.1 |  |  |  |  | P | 1/2 Y4 + a3 | 3-10 | N/A |  | BW + FW | PA/PB | BW 1/2Y 4 + a3 |  | OK AristoRod 69 | 1 | M21 | n.a. | 2022-03-21 | Dellner Sp. z o.o. | 1156455-C
174/SLV/DPL |  | PN EN ISO 15613 | 138 | 1. S355J2+N 2. S355J2+N | 1. 1.2 2. 1.2 |  |  |  |  | P | 1/2 Y10 Y10 | 15 - 72 (3 - 20) | D≥ 30 |  | BW | PA | 1/2Y 10 Y 10 | 180 | Fluxofil M42 | 1.2 | M21 | n.a. | 2022-07-06 | Dellner Sp. z o.o. | 1165581-C
175/SLV/DPL |  | PN EN ISO 15613 | 138 | 1. S355J2+N 2. DCAB500 | 1. 1.2 2. 5.1 |  |  |  |  | P | Y10 | 15 - 72 (3 - 20) | N/A |  | BW | PA | Y10 | 180 | Fluxofil M42 | 1.2 | M21 | n.a. | 2022-07-06 | Dellner Sp. z o.o. | 1165581-C
176/SLV/DPL |  | PN EN ISO 15613 | 138 | 1. S355J2+N 2. DCAB500 | 1. 1.2 2. 5.1 |  |  |  |  | P | Y13 | 11,5 - 60 (6,5 - 26) | N/A |  | BW | PA | Y13 | 180 | Fluxofil M42 | 1.2 | M21 | n.a. | 2022-07-06 | Dellner Sp. z o.o. | 1165581-C
Note on A292: slewandowski: Naprawa = 3krotne spawanie / cięcie 4 spawanie docelowe kryje każdy rodzaj naprawy
Note on A297: slewandowski: R2 naprawa średniej głębokości 10mm - naprawa lica + wypełnienie
Note on A300: slewandowski: R2 naprawa średniej głębokości 10mm - naprawa lica + wypełnienie
Note on A301: slewandowski: Naprawa lica

## Kalkulacja zlecenia WPQR
Lp. | Nazwa | Szczegóły | Badanie | Ilość | Koszt | Suma | Uwagi
WYSŁANE 12-01-2022
1 | Certyfikacja Tomasz Kryczmanik PL01244 Data Spawania 11.01.2021 | FW a3 ml | VT | 0 | 20 | 0
|  | Poz spawania PB | PT | 0 | 25 | 0
|  | Tomasz Kryczmanik | UT | 0 | 50 | 0
|  | Materiał Podstawowy: uziemienie: 1.4301 fi25x7,5 #10 S355 | Rozciąganie | 0 | 110 | 0
|  | Materiał dodatkowy: ESAB OK 67.70 | Zginanie | 0 | 85 | 0
|  | Metoda Spawania: 111 | Udarność | 0 | 330 | 0
|  | Norma 9606-1 | Twardość | 0 | 110 | 0
|  | Próbka PL01244 | Makro | 2 | 210 | 420 | start - stop/ środek spoiny
[5 empty] | Suma pozycji | 420
2 | Certyfikacja Tomasz Kryczmanik PL01245 Data Spawania 11.01.2021 | FW a3 ml | VT | 0 | 20 | 0
|  | Poz spawania PB | PT | 0 | 25 | 0
|  | Tomasz Kryczmanik | UT | 0 | 50 | 0
|  | Materiał Podstawowy: uziemienie: 1.4301 fi25x7,5 #10 S355 | Rozciąganie | 0 | 110 | 0
|  | Materiał dodatkowy: ESAB OK TIGROD 309L | Zginanie | 0 | 85 | 0
|  | Metoda Spawania: 141 | Udarność | 0 | 330 | 0
|  | Norma 9606-1 | Twardość | 0 | 110 | 0
|  | Próbka PL01245 | Makro | 2 | 210 | 420 | start - stop / środek spoiny
[5 empty] | Suma pozycji | 420
[5 empty] | Suma Całość | 840
DB 175282 Wysłane 21-01-2022
1 | PR 422 DPL | BW12 ss mb | VT | 0 | 20 | 0
|  | Poz spawania PA | PT | 0 | 25 | 0
|  | Pryczkowski Cezary D2 | UT | 0 | 50 | 0
|  | odlew: fi 192x16 (12) G24Mn6+QT1 Heat G68-19 rura: fi 192,9x16 (12) S460NH Heat 988931 | Rozciąganie | 0 | 110 | 0
|  | Materiał dodatkowy: Fluxofil M42 | Zginanie | 0 | 85 | 0
|  | Metoda Spawania: 138 | Udarność | 0 | 330 | 0
|  | Norma 15614-1, 15085, RIL 951 | Twardość | 2 | 110 | 220
|  | detal 100055 det 1 z 2 | Makro | 3 | 210 | 630 | start / stop/ środek spoiny
[5 empty] | Suma pozycji | 850
2 | PR 423 DPL | BW12 ss mb | VT | 0 | 20 | 0
|  | Poz spawania PA | PT | 0 | 25 | 0
|  | Mirosław Retzlaff D1 | UT | 0 | 50 | 0
|  | odlew: fi 192x16 (12) G24Mn6+QT1 Heat G69-19 rura: fi 192,9x16 (12) S460NH Heat 988931 | Rozciąganie | 0 | 110 | 0
|  | Materiał dodatkowy: Fluxofil M42 | Zginanie | 0 | 85 | 0
|  | Metoda Spawania: 138 | Udarność | 0 | 330 | 0
|  | Norma 15614-1, 15085, RIL 951 | Twardość | 2 | 110 | 220
|  | detal 100055 det 1 z 2 | Makro | 3 | 210 | 630 | start / stop/ środek spoiny
[5 empty] | Suma pozycji | 850
3 | PR 424 DPL | FW a5 | VT | 0 | 20 | 0
|  | Poz spawania PB | PT | 0 | 25 | 0
|  | Pryczkowski Cezary D2 | UT | 0 | 50 | 0
|  | blacha: #20 S355J2+N rura: fi 192,9x16 S460NH Heat 988931 | Rozciąganie | 0 | 110 | 0
|  | Materiał dodatkowy: Fluxofil M42 | Zginanie | 0 | 85 | 0
|  | Metoda Spawania: 138 | Udarność | 0 | 330 | 0
|  | Norma 15614-1, 15085, RIL 951 | Twardość | 2 | 110 | 220
|  | detal 100055 det 1 z 2 | Makro | 3 | 210 | 630 | start / stop/ środek spoiny
[5 empty] | Suma pozycji | 850
4 | PR 425 DPL | FW a5 | VT | 0 | 20 | 0
|  | Poz spawania PB | PT | 0 | 25 | 0
|  | Retzlaff Mirosław D1 | UT | 0 | 50 | 0
|  | blacha: #20 S355J2+N rura: fi 192,9x16 S460NH Heat 988931 | Rozciąganie | 0 | 110 | 0
|  | Materiał dodatkowy: Fluxofil M42 | Zginanie | 0 | 85 | 0
|  | Metoda Spawania: 138 | Udarność | 0 | 330 | 0
|  | Norma 15614-1, 15085, RIL 951 | Twardość | 2 | 110 | 220
|  | detal 100055 det 1 z 2 | Makro | 3 | 210 | 630 | start / stop/ środek spoiny
[5 empty] | Suma pozycji | 850
5 | PR 426 DPL | 1/2Y3 | VT | 0 | 20 | 0
|  | Poz spawania PA | PT | 0 | 25 | 0
|  | Pryczkowski Cezary D2 | UT | 0 | 50 | 0
|  | blacha: #15 S355J2+N rura: fi 192,9x16 S460NH Heat 988931 | Rozciąganie | 0 | 110 | 0
|  | Materiał dodatkowy: Fluxofil M42 | Zginanie | 0 | 85 | 0
|  | Metoda Spawania: 138 | Udarność | 0 | 330 | 0
|  | Norma 15614-1, 15085, RIL 951 | Twardość | 2 | 110 | 220
|  | detal 175055 det 1 z 2 | Makro | 3 | 210 | 630 | start / stop/ środek spoiny
[5 empty] | Suma pozycji | 850
6 | PR 427 DPL | 1/2Y3 | VT | 0 | 20 | 0
|  | Poz spawania PA | PT | 0 | 25 | 0
|  | Mirosław Retzlaff D1 | UT | 0 | 50 | 0
|  | blacha: #15 S355J2+N rura: fi 192,9x16 S460NH Heat 988931 | Rozciąganie | 0 | 110 | 0
|  | Materiał dodatkowy: Fluxofil M42 | Zginanie | 0 | 85 | 0
|  | Metoda Spawania: 138 | Udarność | 0 | 330 | 0
|  | Norma 15614-1, 15085, RIL 951 | Twardość | 2 | 110 | 220
|  | detal 175055 det 1 z 2 | Makro | 3 | 210 | 630 | start / stop/ środek spoiny
[5 empty] | Suma pozycji | 850
9 | PR 428 DPL | 1/2Y3 | VT | 0 | 20 | 0
|  | Poz spawania PA | PT | 0 | 25 | 0
|  | Pryczkowski Cezary D2 | UT | 0 | 50 | 0
|  | blacha: #15 S355J2+N odlew: #10 G20Mn5+N | Rozciąganie | 0 | 110 | 0
|  | Materiał dodatkowy: Fluxofil M42 | Zginanie | 0 | 85 | 0
|  | Metoda Spawania: 138 | Udarność | 0 | 330 | 0
|  | Norma 15614-1, 15085, RIL 951 | Twardość | 2 | 110 | 220
|  | detal 175282 det 1 z 2 | Makro | 3 | 210 | 630 | start / stop/ środek spoiny
[5 empty] | Suma pozycji | 850
10 | PR 429 DPL | 1/2Y3 | VT | 0 | 20 | 0
|  | Poz spawania PA | PT | 0 | 25 | 0
|  | Mirosław Retzlaff D1 | UT | 0 | 50 | 0
|  | blacha: #15 S355J2+N odlew: #10 G20Mn5+N | Rozciąganie | 0 | 110 | 0
|  | Materiał dodatkowy: Fluxofil M42 | Zginanie | 0 | 85 | 0
|  | Metoda Spawania: 138 | Udarność | 0 | 330 | 0
|  | Norma 15614-1, 15085, RIL 951 | Twardość | 2 | 110 | 220
|  | detal 175282 det 1 z 2 | Makro | 3 | 210 | 630 | start / stop/ środek spoiny
[5 empty] | Suma pozycji | 850
11 | PR 430 DPL | a7 | VT | 0 | 20 | 0
|  | Poz spawania PA | PT | 0 | 25 | 0
|  | Pryczkowski Cezary D2 | UT | 0 | 50 | 0
|  | blacha: #15 S355J2+N odlew: #10 G20Mn5+N | Rozciąganie | 0 | 110 | 0
|  | Materiał dodatkowy: Fluxofil M42 | Zginanie | 0 | 85 | 0
|  | Metoda Spawania: 138 | Udarność | 0 | 330 | 0
|  | Norma 15614-1, 15085, RIL 951 | Twardość | 2 | 110 | 220
|  | detal 175282 det 1 z 2 | Makro | 3 | 210 | 630 | start / stop/ środek spoiny
[5 empty] | Suma pozycji | 850
12 | PR 431 DPL | a7 | VT | 0 | 20 | 0
|  | Poz spawania PA | PT | 0 | 25 | 0
|  | Mirosław Retzlaff D1 | UT | 0 | 50 | 0
|  | blacha: #15 S355J2+N odlew: #10 G20Mn5+N | Rozciąganie | 0 | 110 | 0
|  | Materiał dodatkowy: Fluxofil M42 | Zginanie | 0 | 85 | 0
|  | Metoda Spawania: 138 | Udarność | 0 | 330 | 0
|  | Norma 15614-1, 15085, RIL 951 | Twardość | 2 | 110 | 220
|  | detal 175282 det 1 z 2 | Makro | 3 | 210 | 630 | start / stop/ środek spoiny
[5 empty] | Suma pozycji | 850
13 | WPQR 111 1.3-8.1 FW | a3 ml | VT | 0 | 20 | 0
|  | Poz spawania PB | PT | 0 | 25 | 0
|  | Pryczkowski Cezary D2 | UT | 0 | 50 | 0
|  | uziemienie: fi25x8,5 rura: fi 192,9x16 S460NH Heat 988931 | Rozciąganie | 0 | 110 | 0
|  | Materiał dodatkowy: ESAB OK 67.70 | Zginanie | 0 | 85 | 0
|  | Metoda Spawania: 111 | Udarność | 0 | 330 | 0
|  | Norma 15614-1, 15085, RIL 951 | Twardość | 2 | 110 | 220
|  | detal 175282 det 1 z 3 | Makro | 3 | 210 | 630 | start / stop/ środek spoiny
[5 empty] | Suma pozycji | 850
14 | WPQR 111 5.1-8.1 FW | a3 ml | VT | 0 | 20 | 0
|  | Poz spawania PB | PT | 0 | 25 | 0
|  | Pryczkowski Cezary D2 | UT | 0 | 50 | 0
|  | uziemienie: fi25x8,5 odlew: #20 G24Mn6+QT1 | Rozciąganie | 0 | 110 | 0
|  | Materiał dodatkowy: ESAB OK 67.70 | Zginanie | 0 | 85 | 0
|  | Metoda Spawania: 111 | Udarność | 0 | 330 | 0
|  | Norma 15614-1, 15085, RIL 951 | Twardość | 2 | 110 | 220
|  | detal 175282 det 1 z 3 | Makro | 3 | 210 | 630 | start / stop/ środek spoiny
[5 empty] | Suma pozycji | 850
15 | WPQR 141 23.2 BW #6 | BW bs #6 | VT | 1 | 20 | 20
|  | Poz spawania PA | PT | 1 | 25 | 25
|  | Gregorek Paweł D8 | UT | 1 | 50 | 50
|  | #6 AW6082T6 | Rozciąganie | 2 | 110 | 220
|  | Materiał dodatkowy: ESAB TIGROD 5183 | Zginanie | 4 | 85 | 340
|  | Metoda Spawania: 141 | Udarność | 0 | 330 | 0
|  | Norma 15614-1, | Twardość | 0 | 110 | 0
|  |  | Makro | 3 | 210 | 630 | start / stop/ środek spoiny
|  |  | Mikro | 1 | 450 | 450
[5 empty] | Suma pozycji | 1735
[5 empty] | SUMA | 12775
[5 empty] | SUMA PO RABACIE | 11497.5 |  |  | #REF!
NS Próba Robocza 1154791-C - Wysłane 28-01-2022
1 | PR 432 DPL | 1/2 8Y | VT | 1 | 20 | 20
|  | Poz spawania PA | PT | 1 | 25 | 25
|  | Waldemar Stoba DC-21 | UT | 0 | 50 | 0
|  | #15 S690QL Heat: 318874 #30 Ss690QL Heat: 316022 | Rozciąganie | 0 | 110 | 0
|  | Materiał dodatkowy: ESAB OK AristoRod 69 | Zginanie | 0 | 85 | 0
|  | Metoda Spawania: 135 | Udarność | 0 | 330 | 0
|  | Norma 15614-1, 15085, | Twardość | 2 | 95 | 190
|  | detal 1154791 det 8 z 9 | Makro | 2 | 180 | 360 | start / stop/ środek spoiny
[5 empty] | Suma pozycji | 595
2 | PR 433 DPL | 1/2 8Y | VT | 1 | 20 | 20
|  | Poz spawania PA | PT | 1 | 25 | 25
|  | Ireneusz Dampc DC-20 | UT | 0 | 50 | 0
|  | #15 S690QL Heat: 318874 #30 Ss690QL Heat: 316022 | Rozciąganie | 0 | 110 | 0
|  | Materiał dodatkowy: ESAB OK AristoRod 69 | Zginanie | 0 | 85 | 0
|  | Metoda Spawania: 135 | Udarność | 0 | 330 | 0
|  | Norma 15614-1, 15085, | Twardość | 2 | 95 | 190
|  | detal 1154791 det 8 z 9 | Makro | 2 | 180 | 360 | start / stop/ środek spoiny
[5 empty] | Suma pozycji | 595
3 | PR 434 DPL | 1/2 5Y | VT | 1 | 20 | 20
|  | Poz spawania PA | PT | 1 | 25 | 25
|  | Waldemar Stoba DC-21 | UT | 0 | 50 | 0
|  | #15 S690QL Heat: 318874 #30 Ss690QL Heat: 316022 | Rozciąganie | 0 | 110 | 0
|  | Materiał dodatkowy: ESAB OK AristoRod 69 | Zginanie | 0 | 85 | 0
|  | Metoda Spawania: 135 | Udarność | 0 | 330 | 0
|  | Norma 15614-1, 15085, | Twardość | 2 | 95 | 190
|  | detal 1154791 det 8 z 9 | Makro | 2 | 180 | 360 | start / stop/ środek spoiny
[5 empty] | Suma pozycji | 595
4 | PR 435 DPL | 1/2 5Y | VT | 1 | 20 | 20
|  | Poz spawania PA | PT | 1 | 25 | 25
|  | Ireneusz Dampc DC-20 | UT | 0 | 50 | 0
|  | #15 S690QL Heat: 318874 #30 Ss690QL Heat: 316022 | Rozciąganie | 0 | 110 | 0
|  | Materiał dodatkowy: ESAB OK AristoRod 69 | Zginanie | 0 | 85 | 0
|  | Metoda Spawania: 135 | Udarność | 0 | 330 | 0
|  | Norma 15614-1, 15085, | Twardość | 2 | 95 | 190
|  | detal 1154791 det 8 z 9 | Makro | 2 | 180 | 360 | start / stop/ środek spoiny
[5 empty] | Suma pozycji | 595
5 | PR 436 DPL | 1/2Y4 + a6 | VT | 1 | 20 | 20
|  | Poz spawania PA/PB | PT | 1 | 25 | 25
|  | Waldemar Stoba DC-21 | UT | 0 | 50 | 0
|  | #15 S690QL Heat: 318874 #4 Domex 700MC Heat: 23-3028 | Rozciąganie | 0 | 110 | 0
|  | Materiał dodatkowy: ESAB OK AristoRod 69 | Zginanie | 0 | 85 | 0
|  | Metoda Spawania: 135 | Udarność | 0 | 330 | 0
|  | Norma 15614-1, 15085, | Twardość | 2 | 95 | 190
|  | detal 1154791 det 5 z 8 | Makro | 2 | 180 | 360 | start / stop/ środek spoiny
[5 empty] | Suma pozycji | 595
6 | PR 437 DPL | 1/2Y4 + a6 | VT | 1 | 20 | 20
|  | Poz spawania PA/PB | PT | 1 | 25 | 25
|  | Ireneusz Dampc DC-20 | UT | 0 | 50 | 0
|  | #15 S690QL Heat: 318874 #4 Domex 700MC Heat: 23-3028 | Rozciąganie | 0 | 110 | 0
|  | Materiał dodatkowy: ESAB OK AristoRod 69 | Zginanie | 0 | 85 | 0
|  | Metoda Spawania: 135 | Udarność | 0 | 330 | 0
|  | Norma 15614-1, 15085, | Twardość | 2 | 95 | 190
|  | detal 1154791 det 5 z 8 | Makro | 2 | 180 | 360 | start / stop/ środek spoiny
[5 empty] | Suma pozycji | 595
7 | PR 438 DPL | 1/2V3 | VT | 1 | 20 | 20
|  | Poz spawania PA | PT | 1 | 25 | 25
|  | Ireneusz Dampc DC-20 | UT | 0 | 50 | 0
|  | #3 DOMEX MCD Heat: 22-9964 #4 Domex 700MC Heat: 23-3028 | Rozciąganie | 0 | 110 | 0
|  | Materiał dodatkowy: ESAB OK AristoRod 69 | Zginanie | 0 | 85 | 0
|  | Metoda Spawania: 135 | Udarność | 0 | 330 | 0
|  | Norma 15614-1, 15085, | Twardość | 2 | 95 | 190
|  | detal 1154791 det 5 z 6 | Makro | 2 | 180 | 360 | start / stop/ środek spoiny
[5 empty] | Suma pozycji | 595
8 | PR 439 DPL | 1/2V3 | VT | 1 | 20 | 20
|  | Poz spawania PA | PT | 1 | 25 | 25
|  | Ireneusz Dampc DC-20 | UT | 0 | 50 | 0
|  | #3 DOMEX MCD Heat: 22-9964 | Rozciąganie | 0 | 110 | 0
|  | Materiał dodatkowy: ESAB OK AristoRod 69 | Zginanie | 0 | 85 | 0
|  | Metoda Spawania: 135 | Udarność | 0 | 330 | 0
|  | Norma 15614-1, 15085, | Twardość | 2 | 95 | 190
|  | detal 1154791 det 4 z 5 | Makro | 2 | 180 | 360 | start / stop/ środek spoiny
[5 empty] | Suma pozycji | 595
[5 empty] | Suma całość | 4760
Suma po rabacie
NS Próba Robocza 1154927-C - Wysłane 28-01-2022
1 | PR 440 DPL | 1/2 3Y | VT | 1 | 20 | 20
|  | Poz spawania PA | PT | 1 | 25 | 25
|  | Waldemar Stoba DC-21 | UT | 0 | 50 | 0
|  | Odlew DCAB 350 #3 (15) #10 S690QL Heat: 11406 | Rozciąganie | 0 | 110 | 0
|  | Materiał dodatkowy: ESAB OK AristoRod 69 | Zginanie | 0 | 85 | 0
|  | Metoda Spawania: 135 | Udarność | 0 | 330 | 0
|  | Norma 15614-1, 15085, | Twardość | 2 | 95 | 190
|  | detal 1154927 det 1 z 2 | Makro | 2 | 180 | 360 | start / stop/ środek spoiny
[5 empty] | Suma pozycji | 595
2 | PR 441 DPL | 1/2 3Y | VT | 1 | 20 | 20
|  | Poz spawania PA | PT | 1 | 25 | 25
|  | Edmund Szydłowski DC-18 | UT | 0 | 50 | 0
|  | Odlew DCAB 350 #3 (15) #10 S690QL Heat: 11406 | Rozciąganie | 0 | 110 | 0
|  | Materiał dodatkowy: ESAB OK AristoRod 69 | Zginanie | 0 | 85 | 0
|  | Metoda Spawania: 135 | Udarność | 0 | 330 | 0
|  | Norma 15614-1, 15085, | Twardość | 2 | 95 | 190
|  | detal 1154927 det 1 z 2 | Makro | 2 | 180 | 360 | start / stop/ środek spoiny
[5 empty] | Suma pozycji | 595
3 | PR 442 DPL | 1/2 3Y | VT | 1 | 20 | 20
|  | Poz spawania PA | PT | 1 | 25 | 25
|  | Waldemar Stoba DC-21 | UT | 0 | 50 | 0
|  | Tuleja E470 (Ovako 280) Heat 0-9873 #10 S690QL Heat: 11406 | Rozciąganie | 0 | 110 | 0
|  | Materiał dodatkowy: ESAB OK AristoRod 69 | Zginanie | 0 | 85 | 0
|  | Metoda Spawania: 135 | Udarność | 0 | 330 | 0
|  | Norma 15614-1, 15085, | Twardość | 2 | 95 | 190
|  | detal 1154927 det 5 z 6 | Makro | 2 | 180 | 360 | start / stop/ środek spoiny
[5 empty] | Suma pozycji | 595
4 | PR 443 DPL | 1/2 3Y | VT | 1 | 20 | 20
|  | Poz spawania PA | PT | 1 | 25 | 25
|  | Edmund Szydłowski DC-18 | UT | 0 | 50 | 0
|  | Tuleja E470 (Ovako 280) Heat 0-9873 #10 S690QL Heat: 11406 | Rozciąganie | 0 | 110 | 0
|  | Materiał dodatkowy: ESAB OK AristoRod 69 | Zginanie | 0 | 85 | 0
|  | Metoda Spawania: 135 | Udarność | 0 | 330 | 0
|  | Norma 15614-1, 15085, | Twardość | 2 | 95 | 190
|  | detal 1154927 det 5 z 6 | Makro | 2 | 180 | 360 | start / stop/ środek spoiny
[5 empty] | Suma pozycji | 595
5 | PR 444 DPL | 1/2 7Y | VT | 1 | 20 | 20
|  | Poz spawania PA | PT | 1 | 25 | 25
|  | Waldemar Stoba DC-21 | UT | 0 | 50 | 0
|  | #15 S690QL Heat: 318874 #10 S690QL Heat: 11406 | Rozciąganie | 0 | 110 | 0
|  | Materiał dodatkowy: ESAB OK AristoRod 69 | Zginanie | 0 | 85 | 0
|  | Metoda Spawania: 135 | Udarność | 0 | 330 | 0
|  | Norma 15614-1, 15085, | Twardość | 2 | 95 | 190
|  | detal 1154927 det 5 z 6 | Makro | 2 | 180 | 360 | start / stop/ środek spoiny
[5 empty] | Suma pozycji | 595
6 | PR 445 DPL | 1/2 7Y | VT | 1 | 20 | 20
|  | Poz spawania PA | PT | 1 | 25 | 25
|  | Edmund Szydłowski DC-18 | UT | 0 | 50 | 0
|  | #15 S690QL Heat: 318874 #10 S690QL Heat: 11406 | Rozciąganie | 0 | 110 | 0
|  | Materiał dodatkowy: ESAB OK AristoRod 69 | Zginanie | 0 | 85 | 0
|  | Metoda Spawania: 135 | Udarność | 0 | 330 | 0
|  | Norma 15614-1, 15085, | Twardość | 2 | 95 | 190
|  | detal 1154927 det 5 z 6 | Makro | 2 | 180 | 360 | start / stop/ środek spoiny
[5 empty] | Suma pozycji | 595
[5 empty] | Suma całość | 2975
[5 empty] | SUMA | #REF!
[5 empty] | SUMA po rabacie | #REF!
NS Próba Robocza 1143770-C - Wysłane 02-02-2022
1 | PR 446 DPL | 1/2 4Y | VT | 1 | 20 | 20
|  | Poz spawania PA | PT | 1 | 25 | 25
|  | Waldemar Stoba DC-21 | UT | 0 | 50 | 0
|  | S690QL #8 (2) Heat no: 318199 #6 S690QL (6)(7) Heat no: 92834 | Rozciąganie | 0 | 110 | 0
|  | Materiał dodatkowy: ESAB OK AristoRod 69 | Zginanie | 0 | 85 | 0
|  | Metoda Spawania: 135 | Udarność | 0 | 330 | 0
|  | Norma 15614-1, 15085, | Twardość | 2 | 95 | 190
|  | detal 1143770-C det 2 z 6 | Makro | 2 | 180 | 360 | start / stop/ środek spoiny
[5 empty] | Suma pozycji | 595
2 | PR 447 DPL | 1/2 4Y | VT | 1 | 20 | 20
|  | Poz spawania PA | PT | 1 | 25 | 25
|  | Ireneusz Dampc DC-20 | UT | 0 | 50 | 0
|  | S690QL #8 (2) Heat no: 318199 #6 S690QL (6)(7) Heat no: 92834 | Rozciąganie | 0 | 110 | 0
|  | Materiał dodatkowy: ESAB OK AristoRod 69 | Zginanie | 0 | 85 | 0
|  | Metoda Spawania: 135 | Udarność | 0 | 330 | 0
|  | Norma 15614-1, 15085, | Twardość | 2 | 95 | 190
|  | detal 1143770-C det 2 z 7 | Makro | 2 | 180 | 360 | start / stop/ środek spoiny
[5 empty] | Suma pozycji | 595
3 | PR 448 DPL | 1/2 4Y | VT | 1 | 20 | 20
|  | Poz spawania PA | PT | 1 | 25 | 25
|  | Waldemar Stoba DC-21 | UT | 0 | 50 | 0
|  | S690QL #12 (1) Heat no: 838413 #6 S690QL (6)(7) Heat no: 92834 | Rozciąganie | 0 | 110 | 0
|  | Materiał dodatkowy: ESAB OK AristoRod 69 | Zginanie | 0 | 85 | 0
|  | Metoda Spawania: 135 | Udarność | 0 | 330 | 0
|  | Norma 15614-1, 15085, | Twardość | 2 | 95 | 190
|  | detal 1143770-C det 1 z 6 | Makro | 2 | 180 | 360 | start / stop/ środek spoiny
[5 empty] | Suma pozycji | 595
4 | PR 449 DPL | 1/2 4Y | VT | 1 | 20 | 20
|  | Poz spawania PA | PT | 1 | 25 | 25
|  | Ireneusz Dampc DC-20 | UT | 0 | 50 | 0
|  | S690QL #12 (1) Heat no: 838413 #6 S690QL (6)(7) Heat no: 92834 | Rozciąganie | 0 | 110 | 0
|  | Materiał dodatkowy: ESAB OK AristoRod 69 | Zginanie | 0 | 85 | 0
|  | Metoda Spawania: 135 | Udarność | 0 | 330 | 0
|  | Norma 15613 | Twardość | 2 | 95 | 190
|  | detal 1143770-C det 1 z 7 | Makro | 2 | 180 | 360 | start / stop/ środek spoiny
[5 empty] | Suma pozycji | 595
5 | PR 450 DPL | 1/2 8Y | VT | 1 | 20 | 20
|  | Poz spawania PA | PT | 1 | 25 | 25
|  | Ireneusz Dampc DC-20 | UT | 0 | 50 | 0
|  | S690QL #12 (1) Heat no: 838413 #10 S690QL (3)(4) Heat no: 637944 | Rozciąganie | 0 | 110 | 0
|  | Materiał dodatkowy: ESAB OK AristoRod 69 | Zginanie | 0 | 85 | 0
|  | Metoda Spawania: 135 | Udarność | 0 | 330 | 0
|  | Norma 15613 | Twardość | 2 | 95 | 190
|  | detal 1143770-C det 1 z 3 | Makro | 2 | 180 | 360 | start / stop/ środek spoiny
[5 empty] | Suma pozycji | 595
6 | PR 451 DPL | 1/2 8Y | VT | 1 | 20 | 20
|  | Poz spawania PA | PT | 1 | 25 | 25
|  | Waldemar Stoba DC-21 | UT | 0 | 50 | 0
|  | S690QL #12 (1) Heat no: 838413 #10 S690QL (3)(4) Heat no: 637944 | Rozciąganie | 0 | 110 | 0
|  | Materiał dodatkowy: ESAB OK AristoRod 69 | Zginanie | 0 | 85 | 0
|  | Metoda Spawania: 135 | Udarność | 0 | 330 | 0
|  | Norma 15613 | Twardość | 2 | 95 | 190
|  | detal 1143770-C det 1 z 4 | Makro | 2 | 180 | 360 | start / stop/ środek spoiny
[5 empty] | Suma pozycji | 595
7 | PR 452 DPL | 1/2 8Y | VT | 1 | 20 | 20
|  | Poz spawania PA | PT | 1 | 25 | 25
|  | Ireneusz Dampc DC-20 | UT | 0 | 50 | 0
|  | S690QL #8 (2) Heat no: 318199 #10 S690QL (3)(4) Heat no: 637944 | Rozciąganie | 0 | 110 | 0
|  | Materiał dodatkowy: ESAB OK AristoRod 69 | Zginanie | 0 | 85 | 0
|  | Metoda Spawania: 135 | Udarność | 0 | 330 | 0
|  | Norma 15613 | Twardość | 2 | 95 | 190
|  | detal 1143770-C det 2 z 3 | Makro | 2 | 180 | 360 | start / stop/ środek spoiny
[5 empty] | Suma pozycji | 595
8 | PR 453 DPL | 1/2 8Y | VT | 1 | 20 | 20
|  | Poz spawania PA | PT | 1 | 25 | 25
|  | Waldemar Stoba DC-21 | UT | 0 | 50 | 0
|  | S690QL #8 (2) Heat no: 318199 #10 S690QL (3)(4) Heat no: 637944 | Rozciąganie | 0 | 110 | 0
|  | Materiał dodatkowy: ESAB OK AristoRod 69 | Zginanie | 0 | 85 | 0
|  | Metoda Spawania: 135 | Udarność | 0 | 330 | 0
|  | Norma 15613 | Twardość | 2 | 95 | 190
|  | detal 1143770-C det 2 z 4 | Makro | 2 | 180 | 360 | start / stop/ środek spoiny
[5 empty] | Suma pozycji | 595
9 | PR 454 DPL | 1/2 8Y+a4 | VT | 1 | 20 | 20
|  | Poz spawania PA | PT | 1 | 25 | 25
|  | Ireneusz Dampc DC-20 | UT | 0 | 50 | 0
|  | S690QL #8 (2) Heat no: 318199 #25 S690QL (21) Heat no: 301727 | Rozciąganie | 0 | 110 | 0
|  | Materiał dodatkowy: ESAB OK AristoRod 69 | Zginanie | 0 | 85 | 0
|  | Metoda Spawania: 135 | Udarność | 0 | 330 | 0
|  | Norma 15613 | Twardość | 2 | 95 | 190
|  | detal 1143770-C det 2 z 21 | Makro | 2 | 180 | 360 | start / stop/ środek spoiny
[5 empty] | Suma pozycji | 595
10 | PR 455 DPL | 1/2 8Y+a4 | VT | 1 | 20 | 20
|  | Poz spawania PA | PT | 1 | 25 | 25
|  | Waldemar Stoba DC-21 | UT | 0 | 50 | 0
|  | S690QL #8 (2) Heat no: 318199 #25 S690QL (21) Heat no: 301727 | Rozciąganie | 0 | 110 | 0
|  | Materiał dodatkowy: ESAB OK AristoRod 69 | Zginanie | 0 | 85 | 0
|  | Metoda Spawania: 135 | Udarność | 0 | 330 | 0
|  | Norma 15613 | Twardość | 2 | 95 | 190
|  | detal 1143770-C det 2 z 21 | Makro | 2 | 180 | 360 | start / stop/ środek spoiny
[5 empty] | Suma pozycji | 595
[5 empty] | Suma | 5355
NS Próba Robocza 1154885-C - Wysłane 02-02-2022
1 | PR 456 | 1/2 8Y | VT | 1 | 20 | 20
|  | Poz spawania PA | PT | 1 | 25 | 25
|  | Ireneusz Dampc DC-20 | UT | 0 | 50 | 0
|  | S690QL #10 Heat 124011 S690QL #30 Heat 129854 | Rozciąganie | 0 | 110 | 0
|  | Materiał dodatkowy: ESAB OK AristoRod 69 | Zginanie | 0 | 85 | 0
|  | Metoda Spawania: 135 | Udarność | 0 | 330 | 0
|  | Norma 15613 | Twardość | 2 | 95 | 190
|  | detal 1154885-C det 1 z 2 | Makro | 2 | 180 | 360 | start / stop/ środek spoiny
[5 empty] | Suma pozycji | 595
2 | PR 457 | 1/2 8Y | VT | 1 | 20 | 20
|  | Poz spawania PA | PT | 1 | 25 | 25
|  | Waldemar Stoba DC-21 | UT | 0 | 50 | 0
|  | S690QL #10 Heat 124011 S690QL #30 Heat 129854 | Rozciąganie | 0 | 110 | 0
|  | Materiał dodatkowy: ESAB OK AristoRod 69 | Zginanie | 0 | 85 | 0
|  | Metoda Spawania: 135 | Udarność | 0 | 330 | 0
|  | Norma 15613 | Twardość | 2 | 95 | 190
|  | detal 1154885-C det 1 z 2 | Makro | 2 | 180 | 360 | start / stop/ środek spoiny
[5 empty] | Suma pozycji | 595
3 | PR 458 | 1/2 5Y | VT | 1 | 20 | 20
|  | Poz spawania PA | PT | 1 | 25 | 25
|  | Ireneusz Dampc DC-20 | UT | 0 | 50 | 0
|  | S690QL #10 Heat 124011 S690QL #30 Heat 129854 | Rozciąganie | 0 | 110 | 0
|  | Materiał dodatkowy: ESAB OK AristoRod 69 | Zginanie | 0 | 85 | 0
|  | Metoda Spawania: 135 | Udarność | 0 | 330 | 0
|  | Norma 15613 | Twardość | 2 | 95 | 190
|  | detal 1154885-C det 1 z 2 | Makro | 2 | 180 | 360 | start / stop/ środek spoiny
[5 empty] | Suma pozycji | 595
4 | PR 459 | 1/2 5Y | VT | 1 | 20 | 20
|  | Poz spawania PA | PT | 1 | 25 | 25
|  | Waldemar Stoba DC-21 | UT | 0 | 50 | 0
|  | S690QL #10 Heat 124011 S690QL #30 Heat 129854 | Rozciąganie | 0 | 110 | 0
|  | Materiał dodatkowy: ESAB OK AristoRod 69 | Zginanie | 0 | 85 | 0
|  | Metoda Spawania: 135 | Udarność | 0 | 330 | 0
|  | Norma 15613 | Twardość | 2 | 95 | 190
|  | detal 1154885-C det 1 z 2 | Makro | 2 | 180 | 360 | start / stop/ środek spoiny
[5 empty] | Suma pozycji | 595
5 | PR 460 | 1/2 7Y | VT | 1 | 20 | 20
|  | Poz spawania PA | PT | 1 | 25 | 25
|  | Ireneusz Dampc DC-20 | UT | 0 | 50 | 0
|  | S690QL #10 Heat 124011 S690QL #30 Heat 129544 | Rozciąganie | 0 | 110 | 0
|  | Materiał dodatkowy: ESAB OK AristoRod 69 | Zginanie | 0 | 85 | 0
|  | Metoda Spawania: 135 | Udarność | 0 | 330 | 0
|  | Norma 15613 | Twardość | 2 | 95 | 190
|  | detal 1154885-C det 3 z 5 | Makro | 2 | 180 | 360 | start / stop/ środek spoiny
[5 empty] | Suma pozycji | 595
6 | PR 461 | 1/2 7Y | VT | 1 | 20 | 20
|  | Poz spawania PA | PT | 1 | 25 | 25
|  | Waldemar Stoba DC-21 | UT | 0 | 50 | 0
|  | S690QL #10 Heat 124011 S690QL #30 Heat 129544 | Rozciąganie | 0 | 110 | 0
|  | Materiał dodatkowy: ESAB OK AristoRod 69 | Zginanie | 0 | 85 | 0
|  | Metoda Spawania: 135 | Udarność | 0 | 330 | 0
|  | Norma 15613 | Twardość | 2 | 95 | 190
|  | detal 1154885-C det 3 z 5 | Makro | 2 | 180 | 360 | start / stop/ środek spoiny
[5 empty] | Suma pozycji | 595
7 | PR 462 | 1/2 5Y | VT | 1 | 20 | 20
|  | Poz spawania PA | PT | 1 | 25 | 25
|  | Ireneusz Dampc DC-20 | UT | 0 | 50 | 0
|  | S690QL #6 Heat 51-1689 S690QL #10 Heat 124011 | Rozciąganie | 0 | 110 | 0
|  | Materiał dodatkowy: ESAB OK AristoRod 69 | Zginanie | 0 | 85 | 0
|  | Metoda Spawania: 135 | Udarność | 0 | 330 | 0
|  | Norma 15613 | Twardość | 2 | 95 | 190
|  | detal 1154885-C det 3 z 5 | Makro | 2 | 180 | 360 | start / stop/ środek spoiny
[5 empty] | Suma pozycji | 595
8 | PR 463 | 1/2 5Y | VT | 1 | 20 | 20
|  | Poz spawania PA | PT | 1 | 25 | 25
|  | Waldemar Stoba DC-21 | UT | 0 | 50 | 0
|  | S690QL #6 Heat 51-1689 S690QL #10 Heat 124011 | Rozciąganie | 0 | 110 | 0
|  | Materiał dodatkowy: ESAB OK AristoRod 69 | Zginanie | 0 | 85 | 0
|  | Metoda Spawania: 135 | Udarność | 0 | 330 | 0
|  | Norma 15613 | Twardość | 2 | 95 | 190
|  | detal 1154885-C det 3 z 5 | Makro | 2 | 180 | 360 | start / stop/ środek spoiny
[5 empty] | Suma pozycji | 595
9 | PR 464 | 3I / | VT | 1 | 20 | 20
|  | Poz spawania PA | PT | 1 | 25 | 25
|  | Ireneusz Dampc DC-20 | UT | 0 | 50 | 0
|  | S355 Ø12 S690QL #10 Heat 124011 | Rozciąganie | 0 | 110 | 0
|  | Materiał dodatkowy: ESAB OK AristoRod 69 | Zginanie | 0 | 85 | 0
|  | Metoda Spawania: 135 | Udarność | 0 | 330 | 0
|  | Norma 15613 | Twardość | 2 | 95 | 190
|  | detal 1154885-C det 7 z 9 | Makro | 2 | 180 | 360 | start / stop/ środek spoiny
[5 empty] | Suma pozycji | 595
10 | PR 465 | 1/2 5Y | VT | 1 | 20 | 20
|  | Poz spawania PA | PT | 1 | 25 | 25
|  | Waldemar Stoba DC-21 | UT | 0 | 50 | 0
|  | S690QL #6 Heat 51-1689 S690QL #10 Heat 124011 | Rozciąganie | 0 | 110 | 0
|  | Materiał dodatkowy: ESAB OK AristoRod 69 | Zginanie | 0 | 85 | 0
|  | Metoda Spawania: 135 | Udarność | 0 | 330 | 0
|  | Norma 15613 | Twardość | 2 | 95 | 190
|  | detal 1154885-C det 7 z 9 | Makro | 2 | 180 | 360 | start / stop/ środek spoiny
[5 empty] | Suma pozycji | 595
[5 empty] | Suma | 5355
NS Próba Robocza 1149749-C - TENSLAB Wysłane 03-02-2022
1 | PR 466 | T joint BW 13 + a5 | VT | 0 | 20 | 0
|  | Poz spawania PA | PT | 0 | 25 | 0
|  | Operator Sławosz Lewandowski | UT | 0 | 50 | 0
|  | fi 120 x 17,85 (13) S690QL #30 | Rozciąganie | 0 | 110 | 0
|  | Materiał dodatkowy: Diamondspark 700 MC (Böhler) | Zginanie | 0 | 85 | 0
|  | Metoda Spawania: 138 | Udarność | 0 | 330 | 0
|  | Norma 15613 | Twardość | 2 | 110 | 220
|  | detal 1149749-C det 1 z 2 | Makro | 4 | 210 | 840 | start / stop/ środek spoiny
[5 empty] | Suma pozycji | 1060
[5 empty] | Suma | #REF!
NS Próba Robocza 1009445-C - Wysłane 07-02-2022
1 | PR 467 | 1/2 8I ך / | VT | 1 | 20 | 20
|  | Poz spawania PA | PT | 1 | 25 | 25
|  | Ireneusz Dampc DC-20 | UT | 0 | 50 | 0
|  | Odlew 25CrMo4QT Ø170 x 22 S355 #15 | Rozciąganie | 0 | 110 | 0
|  | Materiał dodatkowy: ESAB OK Autrod 12.64 | Zginanie | 0 | 85 | 0
|  | Metoda Spawania: 135 | Udarność | 0 | 330 | 0
|  | Norma 15613 | Twardość | 2 | 95 | 190
|  | detal 1009445-C det 1 z 3 | Makro | 2 | 180 | 360 | start / stop/ środek spoiny
[5 empty] | Suma pozycji | 595
2 | PR 468 | 1/2 8I ך / | VT | 1 | 20 | 20
|  | Poz spawania PA | PT | 1 | 25 | 25
|  | Artur Świstek DC-31 | UT | 0 | 50 | 0
|  | Odlew 25CrMo4QT Ø170 x 22 S355 #15 | Rozciąganie | 0 | 110 | 0
|  | Materiał dodatkowy: ESAB OK Autrod 12.64 | Zginanie | 0 | 85 | 0
|  | Metoda Spawania: 135 | Udarność | 0 | 330 | 0
|  | Norma 15613 | Twardość | 2 | 95 | 190
|  | detal 1009445-C det 1 z 3 | Makro | 2 | 180 | 360 | start / stop/ środek spoiny
[5 empty] | Suma pozycji | 595
3 | PR 469 | 1/2 8I ך I | VT | 1 | 20 | 20
|  | Poz spawania PA | PT | 1 | 25 | 25
|  | Ireneusz Dampc DC-20 | UT | 0 | 50 | 0
|  | Odlew 25CrMo4QT Ø170 x 22 S355 #15 | Rozciąganie | 0 | 110 | 0
|  | Materiał dodatkowy: ESAB OK Autrod 12.64 | Zginanie | 0 | 85 | 0
|  | Metoda Spawania: 135 | Udarność | 0 | 330 | 0
|  | Norma 15613 | Twardość | 2 | 95 | 190
|  | detal 1009445-C det 1 z 3 | Makro | 2 | 180 | 360 | start / stop/ środek spoiny
[5 empty] | Suma pozycji | 595
4 | PR 470 | 1/2 8I ך I | VT | 1 | 20 | 20
|  | Poz spawania PA | PT | 1 | 25 | 25
|  | Artur Świstek DC-31 | UT | 0 | 50 | 0
|  | Odlew 25CrMo4QT Ø170 x 22 S355 #15 | Rozciąganie | 0 | 110 | 0
|  | Materiał dodatkowy: ESAB OK Autrod 12.64 | Zginanie | 0 | 85 | 0
|  | Metoda Spawania: 135 | Udarność | 0 | 330 | 0
|  | Norma 15613 | Twardość | 2 | 95 | 190
|  | detal 1009445-C det 1 z 3 | Makro | 2 | 180 | 360 | start / stop/ środek spoiny
[5 empty] | Suma pozycji | 595
[5 empty] | Suma | 2380
NS Próba Robocza 1145455-C - Wysłane 07-02-2022
1 | PR 471 | a3 | VT | 1 | 20 | 20
|  | Poz spawania PA | MT | 1 | 25 | 25
|  | Ireneusz Dampc DC-20 | UT | 0 | 50 | 0
|  | S690QL #12 (1) Ovako 280 #Ø58/#Ø26,8 (2) | Rozciąganie | 0 | 110 | 0
|  | Materiał dodatkowy: OK AristoRod 69 (Esab) | Zginanie | 0 | 85 | 0
|  | Metoda Spawania: 135 | Udarność | 0 | 330 | 0
|  | Norma 15613 | Twardość | 2 | 95 | 190
|  | detal 1145455-C det 1 z 2 | Makro | 2 | 180 | 360 | start / stop/ środek spoiny
[5 empty] | Suma pozycji | 595
2 | PR 472 | a3 | VT | 1 | 20 | 20
|  | Poz spawania PA | MT | 1 | 25 | 25
|  | Ireneusz Dampc DC-20 | UT | 0 | 50 | 0
|  | S690QL #12 (1) Ovako 280 #Ø48/#Ø26,8 (3) | Rozciąganie | 0 | 110 | 0
|  | Materiał dodatkowy: OK AristoRod 69 (Esab) | Zginanie | 0 | 85 | 0
|  | Metoda Spawania: 135 | Udarność | 0 | 330 | 0
|  | Norma 15613 | Twardość | 2 | 95 | 190
|  | detal 1145455-C det 1 z 3 | Makro | 2 | 180 | 360 | start / stop/ środek spoiny
[5 empty] | Suma pozycji | 595
3 | PR 473 | 1/2 Y 2,5 | VT | 1 | 20 | 20
|  | Poz spawania PA | MT | 1 | 25 | 25
|  | Ireneusz Dampc DC-20 | UT | 0 | 50 | 0
|  | S690QL #12 (1) S355JRC #Ø16 (4) | Rozciąganie | 0 | 110 | 0
|  | Materiał dodatkowy: ER 100 S-G (CEWELD) | Zginanie | 0 | 85 | 0
|  | Metoda Spawania: 141 | Udarność | 0 | 330 | 0
|  | Norma 15613 | Twardość | 2 | 95 | 190
|  | detal 1145455-C det 1 z 4 | Makro | 2 | 180 | 360 | start / stop/ środek spoiny
[5 empty] | Suma pozycji | 595
4 | PR 474 | 1/2 Y 2,5 | VT | 1 | 20 | 20
|  | Poz spawania PA | MT | 1 | 25 | 25
|  | Ireneusz Dampc DC-20 | UT | 0 | 50 | 0
|  | S355JRC #8 (5) Ovako 280 #Ø58/#Ø26,8 (2) | Rozciąganie | 0 | 110 | 0
|  | Materiał dodatkowy: ER 100 S-G (CEWELD) | Zginanie | 0 | 85 | 0
|  | Metoda Spawania: 141 | Udarność | 0 | 330 | 0
|  | Norma 15613 | Twardość | 2 | 95 | 190
|  | detal 1145455-C det 2 z 5 | Makro | 2 | 180 | 360 | start / stop/ środek spoiny
[5 empty] | Suma pozycji | 595
5 | PR 475 | a3 | VT | 1 | 20 | 20
|  | Poz spawania PA | MT | 1 | 25 | 25
|  | Szydłowski Edward (DC18) | UT | 0 | 50 | 0
|  | S690QL #12 (1) Ovako 280 #Ø58/#Ø26,8 (2) | Rozciąganie | 0 | 110 | 0
|  | Materiał dodatkowy: OK AristoRod 69 (Esab) | Zginanie | 0 | 85 | 0
|  | Metoda Spawania: 135 | Udarność | 0 | 330 | 0
|  | Norma 15613 | Twardość | 2 | 95 | 190
|  | detal 1145455-C det 1 z 2 | Makro | 2 | 180 | 360 | start / stop/ środek spoiny
[5 empty] | Suma pozycji | 595
6 | PR 476 | a3 | VT | 1 | 20 | 20
|  | Poz spawania PA | MT | 1 | 25 | 25
|  | Szydłowski Edward (DC18) | UT | 0 | 50 | 0
|  | S690QL #12 (1) Ovako 280 #Ø48/#Ø26,8 (3) | Rozciąganie | 0 | 110 | 0
|  | Materiał dodatkowy: OK AristoRod 69 (Esab) | Zginanie | 0 | 85 | 0
|  | Metoda Spawania: 135 | Udarność | 0 | 330 | 0
|  | Norma 15613 | Twardość | 2 | 95 | 190
|  | detal 1145455-C det 1 z 3 | Makro | 2 | 180 | 360 | start / stop/ środek spoiny
[5 empty] | Suma pozycji | 595
7 | PR 477 | 1/2 Y 2,5 | VT | 1 | 20 | 20
|  | Poz spawania PA | MT | 1 | 25 | 25
|  | Szydłowski Edward (DC18) | UT | 0 | 50 | 0
|  | S690QL #12 (1) S355JRC #Ø16 (4) | Rozciąganie | 0 | 110 | 0
|  | Materiał dodatkowy: ER 100 S-G (CEWELD) | Zginanie | 0 | 85 | 0
|  | Metoda Spawania: 141 | Udarność | 0 | 330 | 0
|  | Norma 15613 | Twardość | 2 | 95 | 190
|  | detal 1145455-C det 1 z 4 | Makro | 2 | 180 | 360 | start / stop/ środek spoiny
[5 empty] | Suma pozycji | 595
8 | PR 478 | 1/2 Y 2,5 | VT | 1 | 20 | 20
|  | Poz spawania PA | MT | 1 | 25 | 25
|  | Szydłowski Edward (DC18) | UT | 0 | 50 | 0
|  | S355JRC #8 (5) Ovako 280 #Ø58/#Ø26,8 (2) | Rozciąganie | 0 | 110 | 0
|  | Materiał dodatkowy: ER 100 S-G (CEWELD) | Zginanie | 0 | 85 | 0
|  | Metoda Spawania: 141 | Udarność | 0 | 330 | 0
|  | Norma 15613 | Twardość | 2 | 95 | 190
|  | detal 1145455-C det 2 z 5 | Makro | 2 | 180 | 360 | start / stop/ środek spoiny
[5 empty] | Suma pozycji | 595
[5 empty] | Suma: | 4760
NS Próba Robocza 1164057-C - Wysłane 09-02-2022
1 | PR 479 | 16 Otworowa | VT | 1 | 20 | 20
|  | Poz spawania PA | MT | 1 | 25 | 25
|  | Daniel Sołśnia DC-35 | UT | 0 | 50 | 0
|  | E460K2+N Ø152x16 S355J2+N #7,5-#41 | Rozciąganie | 0 | 110 | 0
|  | Materiał dodatkowy: OK AristoRod 69 (Esab) | Zginanie | 0 | 85 | 0
|  | Metoda Spawania: 142 / 135 | Udarność | 0 | 330 | 0
|  | Norma 15613 | Twardość | 2 | 95 | 190
|  | detal DESIRO RUS 1164057-C det 1 z 2 | Makro | 2 | 180 | 360 | start / stop/ środek spoiny
[5 empty] | Suma pozycji | 595
2 | PR 480 | 16 Otworowa | VT | 1 | 20 | 20
|  | Poz spawania PA | MT | 1 | 25 | 25
|  | Tomasz Kryczmanik DC-36 | UT | 0 | 50 | 0
|  | E460K2+N Ø152x16 S355J2+N #7,5-#41 | Rozciąganie | 0 | 110 | 0
|  | Materiał dodatkowy: OK AristoRod 69 (Esab) | Zginanie | 0 | 85 | 0
|  | Metoda Spawania: 142 / 135 | Udarność | 0 | 330 | 0
|  | Norma 15613 | Twardość | 2 | 95 | 190
|  | detal DESIRO RUS 1164057-C det 1 z 2 | Makro | 2 | 180 | 360 | start / stop/ środek spoiny
[5 empty] | Suma pozycji | 595
3 | PR 481 | 1/2Y6 | VT | 1 | 20 | 20
|  | Poz spawania PA | MT | 1 | 25 | 25
|  | Daniel Sołśnia DC-35 | UT | 0 | 50 | 0
|  | E460K2+N Ø152x16 S355J2+N #7,5-#41 | Rozciąganie | 0 | 110 | 0
|  | Materiał dodatkowy: OK AristoRod 69 (Esab) | Zginanie | 0 | 85 | 0
|  | Metoda Spawania: 135 | Udarność | 0 | 330 | 0
|  | Norma 15613 | Twardość | 2 | 95 | 190
|  | detal DESIRO RUS 1164057-C det 1 z 2 | Makro | 2 | 180 | 360 | start / stop/ środek spoiny
[5 empty] | Suma pozycji | 595
4 | PR 482 | 1/2Y6 | VT | 1 | 20 | 20
|  | Poz spawania PA | MT | 1 | 25 | 25
|  | Tomasz Kryczmanik DC-36 | UT | 0 | 50 | 0
|  | E460K2+N Ø152x16 S355J2+N #7,5-#41 | Rozciąganie | 0 | 110 | 0
|  | Materiał dodatkowy: OK AristoRod 69 (Esab) | Zginanie | 0 | 85 | 0
|  | Metoda Spawania: 135 | Udarność | 0 | 330 | 0
|  | Norma 15613 | Twardość | 2 | 95 | 190
|  | detal DESIRO RUS 1164057-C det 1 z 2 | Makro | 2 | 180 | 360 | start / stop/ środek spoiny
[5 empty] | Suma pozycji | 595
| PR 483 DPL | 1149749-C S14 | K. Zander |  | Suma: | 2380
| PR 484 DPL | 1149749-C S13 + a5 | K. Zander
| PR 485 DPL | 1149749-C 1/2Y5 | K. Zander
| PR 486 DPL | 1149749-C 1/2Y5 | A. Heldt
| PR487 DPL | 12163820-C napoina | W. StoBa
| PR488 DPL | 12163820-C napoina | A.Kwiatkowski
NS Próba Robocza 1145455-C - Wysłane 04-05-2022
1 | PR 471 | a3 | VT | 1 | 20 | 20
|  | Poz spawania PA | MT | 1 | 25 | 25
|  | Ireneusz Dampc DC-20 | UT | 0 | 50 | 0
|  | S690QL #12 (1) Ovako 280 #Ø58/#Ø26,8 (2) | Rozciąganie | 0 | 110 | 0
|  | Materiał dodatkowy: OK AristoRod 69 (Esab) | Zginanie | 0 | 85 | 0
|  | Metoda Spawania: 135 | Udarność | 0 | 330 | 0
|  | Norma 15613 | Twardość | 2 | 95 | 190
|  | detal 1145455-C det 1 z 2 | Makro | 3 | 180 | 540 | start / stop/ środek spoiny
[5 empty] | Suma pozycji | 775
2 | PR 472 | a3 | VT | 1 | 20 | 20
|  | Poz spawania PA | MT | 1 | 25 | 25
|  | Ireneusz Dampc DC-20 | UT | 0 | 50 | 0
|  | S690QL #12 (1) Ovako 280 #Ø48/#Ø26,8 (3) | Rozciąganie | 0 | 110 | 0
|  | Materiał dodatkowy: OK AristoRod 69 (Esab) | Zginanie | 0 | 85 | 0
|  | Metoda Spawania: 135 | Udarność | 0 | 330 | 0
|  | Norma 15613 | Twardość | 2 | 95 | 190
|  | detal 1145455-C det 1 z 3 | Makro | 3 | 180 | 540 | start / stop/ środek spoiny
[5 empty] | Suma pozycji | 775
3 | PR 473 | 1/2 Y 2,5 | VT | 1 | 20 | 20
|  | Poz spawania PA | MT | 1 | 25 | 25
|  | Ireneusz Dampc DC-20 | UT | 0 | 50 | 0
|  | S690QL #12 (1) S355JRC #Ø16 (4) | Rozciąganie | 0 | 110 | 0
|  | Materiał dodatkowy: ER 100 S-G (CEWELD) | Zginanie | 0 | 85 | 0
|  | Metoda Spawania: 141 | Udarność | 0 | 330 | 0
|  | Norma 15613 | Twardość | 2 | 95 | 190
|  | detal 1145455-C det 1 z 4 | Makro | 3 | 180 | 540 | start / stop/ środek spoiny
[5 empty] | Suma pozycji | 775
4 | PR 474 | 1/2 Y 2,5 | VT | 1 | 20 | 20
|  | Poz spawania PA | MT | 1 | 25 | 25
|  | Ireneusz Dampc DC-20 | UT | 0 | 50 | 0
|  | S355JRC #8 (5) Ovako 280 #Ø58/#Ø26,8 (2) | Rozciąganie | 0 | 110 | 0
|  | Materiał dodatkowy: ER 100 S-G (CEWELD) | Zginanie | 0 | 85 | 0
|  | Metoda Spawania: 141 | Udarność | 0 | 330 | 0
|  | Norma 15613 | Twardość | 2 | 95 | 190
|  | detal 1145455-C det 2 z 5 | Makro | 3 | 180 | 540 | start / stop/ środek spoiny
[5 empty] | Suma pozycji | 775
5 | PR 475 | a3 | VT | 1 | 20 | 20
|  | Poz spawania PA | MT | 1 | 25 | 25
|  | Szydłowski Edward (DC18) | UT | 0 | 50 | 0
|  | S690QL #12 (1) Ovako 280 #Ø58/#Ø26,8 (2) | Rozciąganie | 0 | 110 | 0
|  | Materiał dodatkowy: OK AristoRod 69 (Esab) | Zginanie | 0 | 85 | 0
|  | Metoda Spawania: 135 | Udarność | 0 | 330 | 0
|  | Norma 15613 | Twardość | 2 | 95 | 190
|  | detal 1145455-C det 1 z 2 | Makro | 3 | 180 | 540 | start / stop/ środek spoiny
[5 empty] | Suma pozycji | 775
6 | PR 476 | a3 | VT | 1 | 20 | 20
|  | Poz spawania PA | MT | 1 | 25 | 25
|  | Szydłowski Edward (DC18) | UT | 0 | 50 | 0
|  | S690QL #12 (1) Ovako 280 #Ø48/#Ø26,8 (3) | Rozciąganie | 0 | 110 | 0
|  | Materiał dodatkowy: OK AristoRod 69 (Esab) | Zginanie | 0 | 85 | 0
|  | Metoda Spawania: 135 | Udarność | 0 | 330 | 0
|  | Norma 15613 | Twardość | 2 | 95 | 190
|  | detal 1145455-C det 1 z 3 | Makro | 3 | 180 | 540 | start / stop/ środek spoiny
[5 empty] | Suma pozycji | 775
7 | PR 477 | 1/2 Y 2,5 | VT | 1 | 20 | 20
|  | Poz spawania PA | MT | 1 | 25 | 25
|  | Szydłowski Edward (DC18) | UT | 0 | 50 | 0
|  | S690QL #12 (1) S355JRC #Ø16 (4) | Rozciąganie | 0 | 110 | 0
|  | Materiał dodatkowy: ER 100 S-G (CEWELD) | Zginanie | 0 | 85 | 0
|  | Metoda Spawania: 141 | Udarność | 0 | 330 | 0
|  | Norma 15613 | Twardość | 2 | 95 | 190
|  | detal 1145455-C det 1 z 4 | Makro | 3 | 180 | 540 | start / stop/ środek spoiny
[5 empty] | Suma pozycji | 775
8 | PR 478 | 1/2 Y 2,5 | VT | 1 | 20 | 20
|  | Poz spawania PA | MT | 1 | 25 | 25
|  | Szydłowski Edward (DC18) | UT | 0 | 50 | 0
|  | S355JRC #8 (5) Ovako 280 #Ø58/#Ø26,8 (2) | Rozciąganie | 0 | 110 | 0
|  | Materiał dodatkowy: ER 100 S-G (CEWELD) | Zginanie | 0 | 85 | 0
|  | Metoda Spawania: 141 | Udarność | 0 | 330 | 0
|  | Norma 15613 | Twardość | 2 | 95 | 190
|  | detal 1145455-C det 2 z 5 | Makro | 3 | 180 | 540 | start / stop/ środek spoiny
[5 empty] | Suma pozycji | 775
[5 empty] | Suma: | 6200
| PR 483 DPL | 1149749-C S14 | K. Zander |  | Suma: | 2380
| PR 484 DPL | 1149749-C S13 + a5 | K. Zander
| PR 485 DPL | 1149749-C 1/2Y5 | K. Zander
| PR 486 DPL | 1149749-C 1/2Y5 | A. Heldt
| PR487 DPL | 12163820-C napoina | W. StoBa
| PR488 DPL | 12163820-C napoina | A.Kwiatkowski
| PR 489 DPL | 1156535 | ?
| PR 490 DPL | 1156535 | ?
| PR 491 DPL | 1156535 | ?
| PR 492 DPL | 1156535 | ?
| PR 493 DPL | 1156535 | ?
| PR 494 DPL | 1156535 | ?
| PR 495 DPL | 1156535 | ?
| PR 496 DPL | 1156535 | ?
| PR 497 DPL | 1165056-C | zrobione SLLE
| PR 498 DPL | 1165056-C | zrobione SLLE
| PR 499 DPL | 1165056-C | zrobione SLLE
| PR 500 DPL | 1165056-C | zrobione SLLE
| PR 501DPL | 1165056-C | zrobione SLLE
| PR 502 DPL | 1165056-C | zrobione SLLE
| PR 503 DPL | 15006231 | zrobione TOJA
| PR 504 DPL | 15006231 | zrobione TOJA
| PR 505 DPL | 15006231 | zrobione TOJA
| PR 506 DPL | 15005268 | zrobione TOJA
| PR 510 DPL | 1162701-C
| PR 511 DPL | 1162701-C
| PR 512 DPL | 1162701-C
| PR 513 DPL | 1162701-C
| PR 514 DPL | 1162701-C
| PR 515 DPL | 1162701-C
| PR 516 DPL | 1162701-C
| PR 517 DPL | 1162701-C
| PR 518 DPL | 1144073 | zrobione SLLE
| PR 519 DPL | 1144073 | zrobione SLLE |  |  |  | 1169622
| PR 520 DPL | 1144073 | zrobione SLLE |  |  |  | 1169614
| PR 521 DPL | 1144073 | zrobione SLLE
| PR 522 DPL | 1156455-C
| PR 523 DPL | 1156455-C
| PR 524 DPL | 1156455-C
| PR 525 DPL | 1156455-C
| PR 526 DPL | 1162699-C | zrobione TOJA
| PR 527 DPL | 1162699-C | zrobione TOJA
| PR 528 DPL | 1162699-C | zrobione TOJA
| PR 529 DPL | 1169267-C | TOJA- ; WPQR 162/SLV/DC - data wystawienia, wystawiający
| PR 530 DPL | 1169267-C | zrobione TOJA
NS Próba Robocza 1162701-C - Wysłane 28-04-2022
1 | PR 531 DPL | 10V | VT | 1 | 20 | 20
|  | Poz spawania PA | PT | 1 | 25 | 25
|  | Ireneusz Dampc DC-20 | UT | 0 | 50 | - zł
|  | S355J2+N #25 St52-3N Ø82,5 x 13,25 | Rozciąganie | 0 | 110 | - zł
|  | Materiał dodatkowy: Fluxofil M42 | Zginanie | 0 | 85 | - zł
|  | Metoda Spawania: 135 | Udarność | 0 | 330 | - zł
|  | Norma 15613 | Twardość | 2 | 95 | 190
|  | detal 1162701-C det 1 z 2 | Makro | 2 | 180 | 360 | start / stop/ środek spoiny
[5 empty] | Suma pozycji | 595
2 | PR 532 DPL | 10V | VT | 1 | 20 | 20
|  | Poz spawania PA | PT | 1 | 25 | 25
|  | Ireneusz Dampc DC-20 | UT | 0 | 50 | - zł
|  | S355J2+N #80 St52-3N Ø82,5 x 13,25 | Rozciąganie | 0 | 110 | - zł
|  | Materiał dodatkowy: Fluxofil M42 | Zginanie | 0 | 85 | - zł
|  | Metoda Spawania: 135 | Udarność | 0 | 330 | - zł
|  | Norma 15613 | Twardość | 2 | 95 | 190
|  | detal 1162701-C det 1 z 5 | Makro | 2 | 180 | 360 | start / stop/ środek spoiny
[5 empty] | Suma pozycji | 595
3 | PR 533 DPL | 15 1/2V | VT | 1 | 20 | 20
|  | Poz spawania PA | PT | 1 | 25 | 25
|  | Ireneusz Dampc DC-20 | UT | 0 | 50 | - zł
|  | S355J2+N #80 S355J2+N #15 | Rozciąganie | 0 | 110 | - zł
|  | Materiał dodatkowy: Fluxofil M42 | Zginanie | 0 | 85 | - zł
|  | Metoda Spawania: 135 | Udarność | 0 | 330 | - zł
|  | Norma 15613 | Twardość | 2 | 95 | 190
|  | detal 1162701-C det 3 z 5 | Makro | 2 | 180 | 360 | start / stop/ środek spoiny
[5 empty] | Suma pozycji | 595
4 | PR 534 DPL | a3 | VT | 1 | 20 | 20
|  | Poz spawania PA | PT | 1 | 25 | 25
|  | Ireneusz Dampc DC-20 | UT | 0 | 50 | - zł
|  | S355J2+N #80 S355J2+N #15 | Rozciąganie | 0 | 110 | - zł
|  | Materiał dodatkowy: Fluxofil M42 | Zginanie | 0 | 85 | - zł
|  | Metoda Spawania: 135 | Udarność | 0 | 330 | - zł
|  | Norma 15613 | Twardość | 2 | 95 | 190
|  | detal 1162701-C det 3 z 5 | Makro | 2 | 180 | 360 | start / stop/ środek spoiny
[5 empty] | Suma pozycji | 595
5 | PR 535 DPL | a3 | VT | 1 | 20 | 20
|  | Poz spawania PA | PT | 1 | 25 | 25
|  | Waldemar Stoba DC-21 | UT | 0 | 50 | - zł
|  | S355J2+N #80 S355J2+N #15 | Rozciąganie | 0 | 110 | - zł
|  | Materiał dodatkowy: Fluxofil M42 | Zginanie | 0 | 85 | - zł
|  | Metoda Spawania: 135 | Udarność | 0 | 330 | - zł
|  | Norma 15613 | Twardość | 2 | 95 | 190
|  | detal 1162701-C det 3 z 5 | Makro | 2 | 180 | 360 | start / stop/ środek spoiny
[5 empty] | Suma pozycji | 595
2975
| PR 536 DPL | 1165514-C
| PR 537 DPL | 15006231
| PR 538 DPL | 15006231
| PR 539 DPL | 15006231
| PR 540 DPL | 15006231
| PR 541 DPL | 15006231
| PR 542 DPL | 15006231
| PR 543 DPL | 15005268
| PR 544 DPL | 15005268
NS Próba Robocza 1145455-C - Wysłane 04-05-2022
1 | PR545 | BW 11 ss mb | VT | 0 | 20 | 0
|  | Poz spawania PA | MT | 0 | 25 | 0
|  | Mirosław Retzlaff D1 | UT | 0 | 50 | 0
|  | S690QL fi59 (1) S690QL fi59 (2) | Rozciąganie | 2 | 110 | 220
|  | Materiał dodatkowy: Fluxofil M42 | Zginanie | 4 | 85 | 340
|  | Metoda Spawania: 138 | Udarność | 2 | 330 | 660
|  | Norma 15613 | Twardość | 2 | 95 | 190
|  | 1169622-C | Makro | 3 | 180 | 540 | start / stop/ środek spoiny
[5 empty] | Suma pozycji | 1950
2 | PR 546 | BW 11 ss mb | VT | 1 | 20 | 20
|  | Poz spawania PA | MT | 1 | 25 | 25
|  | Pryczkowski Cezary D2 | UT | 0 | 50 | 0
|  | S690QL fi59 (1) S690QL fi59 (2) | Rozciąganie | 0 | 110 | 0
|  | Materiał dodatkowy: Fluxofil M42 | Zginanie | 0 | 85 | 0
|  | Metoda Spawania: 138 | Udarność | 0 | 330 | 0
|  | Norma 15613 | Twardość | 2 | 95 | 190
|  | 1169622-C | Makro | 3 | 180 | 540 | start / stop/ środek spoiny
[5 empty] | Suma pozycji | 775
[5 empty] | Suma: | 2725
NS Próba Robocza 1165581-C + 1165357-C - Wysłane 06-06-2022
1 | PR552 | 13Y (-6mm after maschining) | VT | 0 | 20 | 0
|  | Poz spawania PA | MT | 0 | 25 | 0
|  | Artur Świstek DC31 | UT | 0 | 50 | 0
|  | S355J2+N #30 (-6mm after maschinng) DCAB 500D #30 (-6mm after maschinng) | Rozciąganie | 0 | 110 | 0
|  | Materiał dodatkowy: Fluxofil M42 | Zginanie | 0 | 85 | 0
|  | Metoda Spawania: 138 | Udarność | 0 | 330 | 0
|  | Norma 15613 | Twardość | 2 | 95 | 190
|  | 1165581-C | Makro | 3 | 180 | 540 | start / stop/ środek spoiny
[5 empty] | Suma pozycji | 730
2 | PR553 | 13Y (-6mm after maschining) | VT | 0 | 20 | 0
|  | Poz spawania PA | MT | 0 | 25 | 0
|  | Gregorek Paweł D8 | UT | 0 | 50 | 0
|  | S355J2+N #30 (-6mm after maschinng) DCAB 500D #30 (-6mm after maschinng) | Rozciąganie | 0 | 110 | 0
|  | Materiał dodatkowy: Fluxofil M42 | Zginanie | 0 | 85 | 0
|  | Metoda Spawania: 138 | Udarność | 0 | 330 | 0
|  | Norma 15613 | Twardość | 2 | 95 | 190
|  | 1165581-C | Makro | 3 | 180 | 540 | start / stop/ środek spoiny
[5 empty] | Suma pozycji | 730
3 | PR554 | 10Y (-6mm after maschining) 10Y | VT | 0 | 20 | 0
|  | Poz spawania PA | MT | 0 | 25 | 0
|  | Artur Świstek DC31 | UT | 0 | 50 | 0
|  | S355J2+N #40 (-6mm after maschinng) DCAB 500D #30 (-6mm after maschinng) | Rozciąganie | 0 | 110 | 0
|  | Materiał dodatkowy: Fluxofil M42 | Zginanie | 0 | 85 | 0
|  | Metoda Spawania: 138 | Udarność | 0 | 330 | 0
|  | Norma 15613 | Twardość | 2 | 95 | 190
|  | 1165581-C | Makro | 3 | 180 | 540 | start / stop/ środek spoiny
[5 empty] | Suma pozycji | 730
4 | PR555 | 10Y (-6mm after maschining) 10Y | VT | 0 | 20 | 0
|  | Poz spawania PA | MT | 0 | 25 | 0
|  | Gregorek Paweł D8 | UT | 0 | 50 | 0
|  | S355J2+N #21 (-6mm after maschinng) DCAB 500D #30 (-6mm after maschinng) | Rozciąganie | 0 | 110 | 0
|  | Materiał dodatkowy: Fluxofil M42 | Zginanie | 0 | 85 | 0
|  | Metoda Spawania: 138 | Udarność | 0 | 330 | 0
|  | Norma 15613 | Twardość | 2 | 95 | 190
|  | 1165581-C | Makro | 3 | 180 | 540 | start / stop/ środek spoiny
[5 empty] | Suma pozycji | 730
5 | PR556 | 10Y (-6mm after maschining) 1/2Y10 | VT | 0 | 20 | 0
|  | Poz spawania PA | MT | 0 | 25 | 0
|  | Artur Świstek DC31 | UT | 0 | 50 | 0
|  | S355J2+N Ø 60 DCAB 500D #30 (-6mm after maschinng) | Rozciąganie | 0 | 110 | 0
|  | Materiał dodatkowy: Fluxofil M42 | Zginanie | 0 | 85 | 0
|  | Metoda Spawania: 138 | Udarność | 0 | 330 | 0
|  | Norma 15613 | Twardość | 2 | 95 | 190
|  | 1165581-C | Makro | 3 | 180 | 540 | start / stop/ środek spoiny
[5 empty] | Suma pozycji | 730
6 | PR557 | 10Y (-6mm after maschining) 1/2Y10 | VT | 0 | 20 | 0
|  | Poz spawania PA | MT | 0 | 25 | 0
|  | Gregorek Paweł D8 | UT | 0 | 50 | 0
|  | S355J2+N Ø 60 DCAB 500D #30 (-6mm after maschinng) | Rozciąganie | 0 | 110 | 0
|  | Materiał dodatkowy: Fluxofil M42 | Zginanie | 0 | 85 | 0
|  | Metoda Spawania: 138 | Udarność | 0 | 330 | 0
|  | Norma 15613 | Twardość | 2 | 95 | 190
|  | 1165581-C | Makro | 3 | 180 | 540 | start / stop/ środek spoiny
[5 empty] | Suma pozycji | 730
7 | PR558 | BW 14 ss mb | VT | 0 | 20 | 0
|  | Poz spawania PA | MT | 0 | 25 | 0
|  | Tomasz Janicki TOJA | UT | 0 | 50 | 0
|  | E470 fi150x17,4(14) DCAB500D fi150x14 | Rozciąganie | 0 | 110 | 0
|  | Materiał dodatkowy: Fluxofil M42 | Zginanie | 0 | 85 | 0
|  | Metoda Spawania: 138 | Udarność | 0 | 330 | 0
|  | Norma 15613 | Twardość | 2 | 95 | 190
|  | 1165357-C | Makro | 3 | 180 | 540 | start / stop/ środek spoiny
|  | ROBOT ABB IRC 2400 |  |  | Suma pozycji | 730
[5 empty] | Suma | 5110
Certyfikacja Spawacza Paweł Gregorek - Wysłane 06-06-2022
1 | CS06/001 | FW mulitilayer | VT | 0 | 20 | 0
|  | Poz spawania PB | MT | 0 | 25 | 0
|  | Gregorek Paweł D8 | UT | 0 | 50 | 0
|  | 304 #6 304 fi64x8 | Rozciąganie | 0 | 110 | 0
|  | Materiał dodatkowy: OK Aristorod 308LSi | Zginanie | 0 | 85 | 0
|  | Metoda Spawania: 135 | Udarność | 0 | 330 | 0
|  | Norma 9606-1 | Twardość | 0 | 95 | 0
|  |  | Makro | 2 | 180 | 360 | start / stop/ środek spoiny
[5 empty] | Suma pozycji | 360
2 | CS06/002 | FW mulitilayer | VT | 0 | 20 | 0
|  | Poz spawania PB | MT | 0 | 25 | 0
|  | Gregorek Paweł D8 | UT | 0 | 50 | 0
|  | S355J2+N #10 S355J2+N fi38x8 | Rozciąganie | 0 | 110 | 0
|  | Materiał dodatkowy: OK Autrod 12.64 | Zginanie | 0 | 85 | 0
|  | Metoda Spawania: 135 | Udarność | 0 | 330 | 0
|  | Norma 9606-1 | Twardość | 0 | 95 | 0
|  |  | Makro | 2 | 180 | 360 | start / stop/ środek spoiny
[5 empty] | Suma pozycji | 360
3 | CS06/003 | FW mulitilayer | VT | 0 | 20 | 0
|  | Poz spawania PB | MT | 0 | 25 | 0
|  | Gregorek Paweł D8 | UT | 0 | 50 | 0
|  | S355J2+N #10 S355J2+N fi38x8 | Rozciąganie | 0 | 110 | 0
|  | Materiał dodatkowy: OK Tigrod 12.64 | Zginanie | 0 | 85 | 0
|  | Metoda Spawania: 141 | Udarność | 0 | 330 | 0
|  | Norma 9606-1 | Twardość | 0 | 95 | 0
|  |  | Makro | 2 | 180 | 360 | start / stop/ środek spoiny
[5 empty] | Suma pozycji | 360
4 | CS06/004 | FW mulitilayer | VT | 0 | 20 | 0
|  | Poz spawania PB | MT | 0 | 25 | 0
|  | Gregorek Paweł D8 | UT | 0 | 50 | 0
|  | 304 #6 304 fi32x2 | Rozciąganie | 0 | 110 | 0
|  | Materiał dodatkowy: OK Tigrod 316LSi | Zginanie | 0 | 85 | 0
|  | Metoda Spawania: 141 | Udarność | 0 | 330 | 0
|  | Norma 9606-1 | Twardość | 0 | 95 | 0
|  |  | Makro | 2 | 180 | 360 | start / stop/ środek spoiny
[5 empty] | Suma pozycji | 360
5 | CS06/005 | FW mulitilayer | VT | 0 | 20 | 0
|  | Poz spawania PB | MT | 0 | 25 | 0
|  | Gregorek Paweł D8 | UT | 0 | 50 | 0
|  | S355J2+N #12 304 fi25x7,5 | Rozciąganie | 0 | 110 | 0
|  | Materiał dodatkowy: OK Tigrod 309LSi | Zginanie | 0 | 85 | 0
|  | Metoda Spawania: 141 | Udarność | 0 | 330 | 0
|  | Norma 9606-1 | Twardość | 0 | 95 | 0
|  |  | Makro | 2 | 180 | 360 | start / stop/ środek spoiny
[5 empty] | Suma pozycji | 360
6 | CS06/006 | BW 10 bs | VT | 0 | 20 | 0 |  | badanie wewnętrzne |  | NOK
|  | Poz spawania PA | MT | 0 | 25 | 0
|  | Gregorek Paweł D8 | UT | 0 | 50 | 0
|  | #10 | Rozciąganie | 0 | 110 | 0
|  | Materiał dodatkowy: OK Autrod 308LSi | Zginanie | 0 | 85 | 0
|  | Metoda Spawania: 135 | Udarność | 0 | 330 | 0
|  | Norma 9606-1 klasa jakości B | Twardość |  | 95 | 0
|  |  | Makro |  | 180 | 0 | start / stop/ środek spoiny
[5 empty] | Suma pozycji | 0
7 | CS06/007 | BW 12 ss nb | VT | 0 | 20 | 0 |  | badanie wewnętrzne
|  | Poz spawania PA | MT | 0 | 25 | 0
|  | Gregorek Paweł D8 | UT | 0 | 50 | 0
|  | #12 | Rozciąganie | 0 | 110 | 0
|  | Materiał dodatkowy: OK Autrod 12.64 | Zginanie | 0 | 85 | 0
|  | Metoda Spawania: 135 | Udarność | 0 | 330 | 0
|  | Norma 9606-1 klasa jakości B | Twardość |  | 95 | 0
|  |  | Makro |  | 180 | 0 | start / stop/ środek spoiny
[5 empty] | Suma pozycji | 0
[5 empty] | Suma | 1800
WPQR 135/3.1/S + powtórka 1165357-C - Wysłane 18-08-2022
6 | PR557 | 10Y | VT | 0 | 20 | 0
|  | Poz spawania PA | MT | 0 | 25 | 0
|  | Gregorek Paweł D8 | UT | 0 | 50 | 0
|  | DCAB 500D Ø 90 | Rozciąganie | 0 | 110 | 0
|  | Materiał dodatkowy: Fluxofil M42 | Zginanie | 0 | 85 | 0
|  | Metoda Spawania: 138 | Udarność | 0 | 330 | 0
|  | Norma 15613 | Twardość | 2 | 95 | 190
|  | 1165581-C | Makro | 3 | 180 | 540 | start / stop/ środek spoiny
[5 empty] | Suma pozycji | 730
6 | WPQR 178/SLV/DPL | BW 12 ss nb | VT | 1 | 20 | 20
|  | Poz spawania PA | MT | 1 | 25 | 25
|  | Adrian Marcinkowski D38 | UT | 1 | 50 | 50
|  | S690QL wytop 319350 | Rozciąganie | 2 | 110 | 220
|  | Materiał dodatkowy: ESAB OK AristoRod 69 fi 1,0 | Zginanie | 4 | 85 | 340
|  | Metoda Spawania: 135 | Udarność -40C | 2 | 330 | 660
|  | Norma 15614-1 | Twardość | 2 | 95 | 190
|  |  | Makro | 1 | 180 | 180 | start / stop/ środek spoiny
[5 empty] | Suma pozycji | 1685
[5 empty] | SUMA | 2415
NS Próba Robocza Janusz Browarczyk, Adrian Marcinkowski - Wysłane 18-08-2022
1 | PR 559 | 1/2Y 4 | VT | 1 | 20 | 20 |  | √
|  | Poz spawania PA | MT | 1 | 25 | 25
|  | Janusz Browarczyk DC-37 | UT | 0 | 50 | 0
|  | S690QL #10 S690QL #10 | Rozciąganie | 0 | 110 | 0
|  | Materiał dodatkowy: ESAB OK AristoRod 69 fi 1,0 | Zginanie | 0 | 85 | 0
|  | Metoda Spawania: 135 | Udarność | 0 | 330 | 0
|  | Norma 15613 | Twardość | 2 | 95 | 190
|  |  | Makro | 2 | 180 | 360 | start / stop/ środek spoiny
[5 empty] | Suma pozycji | 595
2 | PR 560 | 1/2Y 6 | VT | 1 | 20 | 20 |  | √
|  | Poz spawania PA | MT | 1 | 25 | 25
|  | Janusz Browarczyk DC-37 | UT | 0 | 50 | 0
|  | S690QL #10 S690QL #10 | Rozciąganie | 0 | 110 | 0
|  | Materiał dodatkowy: ESAB OK AristoRod 69 fi 1,0 | Zginanie | 0 | 85 | 0
|  | Metoda Spawania: 135 | Udarność | 0 | 330 | 0
|  | Norma 15613 | Twardość | 2 | 95 | 190
|  |  | Makro | 2 | 180 | 360 | start / stop/ środek spoiny
[5 empty] | Suma pozycji | 595
3 | PR 561 | 1/2Y 8 | VT | 1 | 20 | 20 |  | √
|  | Poz spawania PA | MT | 1 | 25 | 25
|  | Janusz Browarczyk DC-37 | UT | 0 | 50 | 0
|  | S690QL #10 S690QL #10 | Rozciąganie | 0 | 110 | 0
|  | Materiał dodatkowy: ESAB OK AristoRod 69 fi 1,0 | Zginanie | 0 | 85 | 0
|  | Metoda Spawania: 135 | Udarność | 0 | 330 | 0
|  | Norma 15613 | Twardość | 2 | 95 | 190
|  |  | Makro | 2 | 180 | 360 | start / stop/ środek spoiny
[5 empty] | Suma pozycji | 595
4 | PR 562 | Y7 +1/2Y 3 | VT | 1 | 20 | 20 |  | X
|  | Poz spawania PA | MT | 1 | 25 | 25
|  | Janusz Browarczyk DC-37 | UT | 0 | 50 | 0
|  | 34CrNiMo6+QT Ø43 S690QL #8 | Rozciąganie | 0 | 110 | 0
|  | Materiał dodatkowy: ESAB OK AristoRod 69 fi 1,0 | Zginanie | 0 | 85 | 0
|  | Metoda Spawania: 135 | Udarność | 0 | 330 | 0
|  | Norma 15613 | Twardość | 2 | 95 | 190
|  |  | Makro | 2 | 180 | 360 | start / stop/ środek spoiny
[5 empty] | Suma pozycji | 595
5 | PR 563 | 1/2Y 3 | VT | 1 | 20 | 20 |  | √
|  | Poz spawania PA | MT | 1 | 25 | 25
|  | Janusz Browarczyk DC-37 | UT | 0 | 50 | 0
|  | S355JR Ø20 S690QL #8 | Rozciąganie | 0 | 110 | 0
|  | Materiał dodatkowy: ESAB OK AristoRod 69 fi 1,0 | Zginanie | 0 | 85 | 0
|  | Metoda Spawania: 135 | Udarność | 0 | 330 | 0
|  | Norma 15613 | Twardość | 2 | 95 | 190
|  |  | Makro | 2 | 180 | 360 | start / stop/ środek spoiny
[5 empty] | Suma pozycji | 595
6 | PR 564 | 1/2V 8 | VT | 1 | 20 | 20 |  | Nie powtarzamy
|  | Poz spawania PA | MT | 1 | 25 | 25
|  | Janusz Browarczyk DC-37 | UT | 0 | 50 | 0
|  | S355J2H Ø46/28 S420MCD Ø28 | Rozciąganie | 0 | 110 | 0
|  | Materiał dodatkowy: ESAB OK AristoRod 69 fi 1,0 | Zginanie | 0 | 85 | 0
|  | Metoda Spawania: 135 | Udarność | 0 | 330 | 0
|  | Norma 15613 | Twardość | 2 | 95 | 190
|  |  | Makro | 2 | 180 | 360 | start / stop/ środek spoiny
[5 empty] | Suma pozycji | 595
7 | PR 565 | 1/2Y 6 | VT | 1 | 20 | 20 |  | √
|  | Poz spawania PA | MT | 1 | 25 | 25
|  | Janusz Browarczyk DC-37 | UT | 0 | 50 | 0
|  | S690QL #15 S690QL Ø150/22 | Rozciąganie | 0 | 110 | 0
|  | Materiał dodatkowy: ESAB OK AristoRod 69 fi 1,0 | Zginanie | 0 | 85 | 0
|  | Metoda Spawania: 135 | Udarność | 0 | 330 | 0
|  | Norma 15613 | Twardość | 2 | 95 | 190
|  |  | Makro | 2 | 180 | 360 | start / stop/ środek spoiny
[5 empty] | Suma pozycji | 595
8 | PR 566 | 1/2Y 4 | VT | 1 | 20 | 20 |  | √
|  | Poz spawania PA | MT | 1 | 25 | 25
|  | Adrian Marcinkowski DC-38 | UT | 0 | 50 | 0
|  | S690QL #10 S690QL #10 | Rozciąganie | 0 | 110 | 0
|  | Materiał dodatkowy: ESAB OK AristoRod 69 fi 1,0 | Zginanie | 0 | 85 | 0
|  | Metoda Spawania: 135 | Udarność | 0 | 330 | 0
|  | Norma 15613 | Twardość | 2 | 95 | 190
|  |  | Makro | 2 | 180 | 360 | start / stop/ środek spoiny
[5 empty] | Suma pozycji | 595
9 | PR 567 | 1/2Y 6 | VT | 1 | 20 | 20 |  | X
|  | Poz spawania PA | MT | 1 | 25 | 25
|  | Adrian Marcinkowski DC-38 | UT | 0 | 50 | 0
|  | S690QL #10 S690QL #10 | Rozciąganie | 0 | 110 | 0
|  | Materiał dodatkowy: ESAB OK AristoRod 69 fi 1,0 | Zginanie | 0 | 85 | 0
|  | Metoda Spawania: 135 | Udarność | 0 | 330 | 0
|  | Norma 15613 | Twardość | 2 | 95 | 190
|  |  | Makro | 2 | 180 | 360 | start / stop/ środek spoiny
[5 empty] | Suma pozycji | 595
10 | PR 568 | 1/2Y 8 | VT | 1 | 20 | 20 |  | X
|  | Poz spawania PA | MT | 1 | 25 | 25
|  | Adrian Marcinkowski DC-38 | UT | 0 | 50 | 0
|  | S690QL #10 S690QL #10 | Rozciąganie | 0 | 110 | 0
|  | Materiał dodatkowy: ESAB OK AristoRod 69 fi 1,0 | Zginanie | 0 | 85 | 0
|  | Metoda Spawania: 135 | Udarność | 0 | 330 | 0
|  | Norma 15613 | Twardość | 2 | 95 | 190
|  |  | Makro | 2 | 180 | 360 | start / stop/ środek spoiny
[5 empty] | Suma pozycji | 595
11 | PR 569 | Y7 +1/2Y 3 | VT | 1 | 20 | 20 |  | X
|  | Poz spawania PA | MT | 1 | 25 | 25
|  | Adrian Marcinkowski DC-38 | UT | 0 | 50 | 0
|  | 34CrNiMo6+QT Ø43 S690QL #8 | Rozciąganie | 0 | 110 | 0
|  | Materiał dodatkowy: ESAB OK AristoRod 69 fi 1,0 | Zginanie | 0 | 85 | 0
|  | Metoda Spawania: 135 | Udarność | 0 | 330 | 0
|  | Norma 15613 | Twardość | 2 | 95 | 190
|  |  | Makro | 2 | 180 | 360 | start / stop/ środek spoiny
[5 empty] | Suma pozycji | 595
12 | PR 570 | 1/2Y 3 | VT | 1 | 20 | 20 |  | √
|  | Poz spawania PA | MT | 1 | 25 | 25
|  | Adrian Marcinkowski DC-38 | UT | 0 | 50 | 0
|  | S355JR Ø20 S690QL #8 | Rozciąganie | 0 | 110 | 0
|  | Materiał dodatkowy: ESAB OK AristoRod 69 fi 1,0 | Zginanie | 0 | 85 | 0
|  | Metoda Spawania: 135 | Udarność | 0 | 330 | 0
|  | Norma 15613 | Twardość | 2 | 95 | 190
|  |  | Makro | 2 | 180 | 360 | start / stop/ środek spoiny
[5 empty] | Suma pozycji | 595
13 | PR 571 | 1/2V 8 | VT | 1 | 20 | 20 |  | Nie powtarzamy
|  | Poz spawania PA | MT | 1 | 25 | 25
|  | Adrian Marcinkowski DC-38 | UT | 0 | 50 | 0
|  | S355J2H Ø46/28 S420MCD Ø28 | Rozciąganie | 0 | 110 | 0
|  | Materiał dodatkowy: ESAB OK AristoRod 69 fi 1,0 | Zginanie | 0 | 85 | 0
|  | Metoda Spawania: 135 | Udarność | 0 | 330 | 0
|  | Norma 15613 | Twardość | 2 | 95 | 190
|  |  | Makro | 2 | 180 | 360 | start / stop/ środek spoiny
[5 empty] | Suma pozycji | 595
14 | PR 572 | 1/2Y 6 | VT | 1 | 20 | 20 |  | √
|  | Poz spawania PA | MT | 1 | 25 | 25
|  | Adrian Marcinkowski DC-38 | UT | 0 | 50 | 0
|  | S690QL #15 S690QL Ø150/22 | Rozciąganie | 0 | 110 | 0
|  | Materiał dodatkowy: ESAB OK AristoRod 69 fi 1,0 | Zginanie | 0 | 85 | 0
|  | Metoda Spawania: 135 | Udarność | 0 | 330 | 0
|  | Norma 15613 | Twardość | 2 | 95 | 190
|  |  | Makro | 2 | 180 | 360 | start / stop/ środek spoiny
[5 empty] | Suma pozycji | 595
[5 empty] | Suma: | 8330
NS Próba Robocza 1162701-C - Wysłane 18-08-2022
1 | PR 573 | 10V + a3 | VT | 1 | 20 | 20
|  | Poz spawania PA | PT | 1 | 25 | 25
|  | Edward Szydłowski DC-18 | UT | 0 | 50 | - zł
|  | S355J2+N #25 HEAT NR 14805 St52-3N Ø82,5 x 13,25 HEAT NR 514736 | Rozciąganie | 0 | 110 | - zł
|  | Materiał dodatkowy: Fluxofil M42 | Zginanie | 0 | 85 | - zł
|  | Metoda Spawania: 135 | Udarność | 0 | 330 | - zł
|  | Norma 15613 | Twardość | 2 | 95 | 190
|  | detal 1162701-C det 1 z 2 | Makro | 2 | 180 | 360 | start / stop/ środek spoiny
[5 empty] | Suma pozycji | 595
2 | PR 574 | 10V | VT | 1 | 20 | 20 |  |  | 1
|  | Poz spawania PA | PT | 1 | 25 | 25 |  |  | 1
|  | Edward Szydłowski DC-18 | UT | 0 | 50 | - zł
|  | S355J2+N Ø80 HEAT: 1200590 St52-3N Ø82,5 x 13,25 HEAT NR 514736 | Rozciąganie | 0 | 110 | - zł
|  | Materiał dodatkowy: Fluxofil M42 | Zginanie | 0 | 85 | - zł
|  | Metoda Spawania: 135 | Udarność | 0 | 330 | - zł
|  | Norma 15613 | Twardość | 2 | 95 | 190
|  | 1162701-C | Makro | 2 | 180 | 360 | start / stop/ środek spoiny
|  | WPS-1440B-DC |  |  | Suma pozycji | 595
3 | PR 575 | 15 1/2V | VT | 1 | 20 | 20
|  | Poz spawania PA | PT | 1 | 25 | 25
|  | Edward Szydłowski DC-18 | UT | 0 | 50 | - zł
|  | S355J2+N Ø80 HEAT: 1200590 S355J2+N #15 HEAT: Y927475 | Rozciąganie | 0 | 110 | - zł
|  | Materiał dodatkowy: Fluxofil M42 | Zginanie | 0 | 85 | - zł
|  | Metoda Spawania: 135 | Udarność | 0 | 330 | - zł
|  | Norma 15613 | Twardość | 2 | 95 | 190
|  | detal 1162701-C det 3 z 5 | Makro | 2 | 180 | 360 | start / stop/ środek spoiny
[5 empty] | Suma pozycji | 595
4 | PR 576 | a3 | VT | 1 | 20 | 20
|  | Poz spawania PA | PT | 1 | 25 | 25
|  | Edward Szydłowski DC-18 | UT | 0 | 50 | - zł
|  | S355J2+N Ø80 HEAT: 1200590 S355J2+N #15 HEAT: Y927475 | Rozciąganie | 0 | 110 | - zł
|  | Materiał dodatkowy: Fluxofil M42 | Zginanie | 0 | 85 | - zł
|  | Metoda Spawania: 135 | Udarność | 0 | 330 | - zł
|  | Norma 15613 | Twardość | 2 | 95 | 190
|  | detal 1162701-C det 3 z 5 | Makro | 2 | 180 | 360 | start / stop/ środek spoiny
[5 empty] | Suma pozycji | 595
[5 empty] | Suma: | 2380
NS Próba Robocza 1161765-C - Wysłane 08-09-2022
1 | PR 577 | Napoina | VT | 1 | 20 | 20
|  | Poz spawania PA | PT | 1 | 25 | 25
|  | Marcin Grapp DC-24 | UT | 0 | 50 | - zł
|  | SS 727-02 ( GJS-500-7) Ø30 | Rozciąganie | 0 | 110 | - zł
|  | Materiał dodatkowy: OK 92.60 (ESAB) | Zginanie | 0 | 85 | - zł
|  | Metoda Spawania: 111 | Udarność | 0 | 330 | - zł
|  | Norma 15613 | Twardość | 2 | 95 | 190
|  | detal 1161765 | Makro | 2 | 180 | 360 | start / stop/ środek spoiny
[5 empty] | Suma pozycji | 595
[5 empty] | SumaL | 595
NS Próba Robocza Adam Retzlaff - Wysłane 08-09-2022
1 | PR 578 | 1/2 Y3 | VT | 1 | 20 | 20
|  | Poz spawania PA | PT | 1 | 25 | 25
|  | Adam Retzlaff | UT | 0 | 50 | - zł
|  | S690QL #10 34CrniMo6 QT Ø43 | Rozciąganie | 0 | 110 | - zł
|  | Materiał dodatkowy: Aristorod 69 | Zginanie | 0 | 85 | - zł
|  | Metoda Spawania: 135 | Udarność | 0 | 330 | - zł
|  | Norma 15613 | Twardość | 2 | 95 | 190
|  | PL01253 | Makro | 2 | 180 | 360 | start / stop/ środek spoiny
[5 empty] | Suma pozycji | 595
2 | PR 579 | 1/2 Y7 | VT | 1 | 20 | 20
|  | Poz spawania PA | PT | 1 | 25 | 25
|  | Adam Retzlaff | UT | 0 | 50 | - zł
|  | S690QL #10 34CrniMo6 QT Ø43 | Rozciąganie | 0 | 110 | - zł
|  | Materiał dodatkowy: Aristorod 69 | Zginanie | 0 | 85 | - zł
|  | Metoda Spawania: 135 | Udarność | 0 | 330 | - zł
|  | Norma 15613 | Twardość | 2 | 95 | 190
|  | PL01253 | Makro | 2 | 180 | 360 | start / stop/ środek spoiny
[5 empty] | Suma pozycji | 595
3 | PR 580 | 1/2 Y3 | VT | 1 | 20 | 20
|  | Poz spawania PA | PT | 1 | 25 | 25
|  | Adam Retzlaff | UT | 0 | 50 | - zł
|  | S690QL #10 S690QL #4 | Rozciąganie | 0 | 110 | - zł
|  | Materiał dodatkowy: Aristorod 69 | Zginanie | 0 | 85 | - zł
|  | Metoda Spawania: 135 | Udarność | 0 | 330 | - zł
|  | Norma 15613 | Twardość | 2 | 95 | 190
|  |  | Makro | 2 | 180 | 360 | start / stop/ środek spoiny
[5 empty] | Suma pozycji | 595
4 | PR 581 | 1/2 Y4 | VT | 1 | 20 | 20
|  | Poz spawania PA | PT | 1 | 25 | 25
|  | Adam Retzlaff | UT | 0 | 50 | - zł
|  | S690QL #10 S690QL #6 | Rozciąganie | 0 | 110 | - zł
|  | Materiał dodatkowy: Aristorod 69 | Zginanie | 0 | 85 | - zł
|  | Metoda Spawania: 135 | Udarność | 0 | 330 | - zł
|  | Norma 15613 | Twardość | 2 | 95 | 190
|  |  | Makro | 2 | 180 | 360 | start / stop/ środek spoiny
[5 empty] | Suma pozycji | 595
5 | PR 582 | 1/2 Y3 | VT | 1 | 20 | 20
|  | Poz spawania PA | PT | 1 | 25 | 25
|  | Adam Retzlaff | UT | 0 | 50 | - zł
|  | S690QL #10 S355 Ø12 | Rozciąganie | 0 | 110 | - zł
|  | Materiał dodatkowy: Aristorod 69 | Zginanie | 0 | 85 | - zł
|  | Metoda Spawania: 135 | Udarność | 0 | 330 | - zł
|  | Norma 15613 | Twardość | 2 | 95 | 190
|  |  | Makro | 2 | 180 | 360 | start / stop/ środek spoiny
[5 empty] | Suma pozycji | 595
[5 empty] | Suma: | 2975
Spawacze + NS Próba Robocza 1169687-C - Wysłane 30-09-2022
1 | PR 562 | Y7 +1/2Y 3 | VT | 1 | 20 | 20
|  | Poz spawania PA | MT | 1 | 25 | 25
|  | Janusz Browarczyk DC-37 | UT | 0 | 50 | 0
|  | 34CrNiMo6+QT Ø43 S690QL #8 | Rozciąganie | 0 | 110 | 0
|  | Materiał dodatkowy: ESAB OK AristoRod 69 fi 1,0 | Zginanie | 0 | 85 | 0
|  | Metoda Spawania: 135 | Udarność | 0 | 330 | 0
|  | Norma 15613 | Twardość | 2 | 95 | 190
|  |  | Makro | 2 | 180 | 360 | start / stop/ środek spoiny
[5 empty] | Suma pozycji | 595
2 | PR 567 | 1/2Y 6 | VT | 1 | 20 | 20
|  | Poz spawania PA | MT | 1 | 25 | 25
|  | Adrian Marcinkowski DC-38 | UT | 0 | 50 | 0
|  | S690QL #12 S690QL #12 | Rozciąganie | 0 | 110 | 0
|  | Materiał dodatkowy: ESAB OK AristoRod 69 fi 1,0 | Zginanie | 0 | 85 | 0
|  | Metoda Spawania: 135 | Udarność | 0 | 330 | 0
|  | Norma 15613 | Twardość | 2 | 95 | 190
|  |  | Makro | 2 | 180 | 360 | start / stop/ środek spoiny
[5 empty] | Suma pozycji | 595
3 | PR 568 | 1/2Y 8 | VT | 1 | 20 | 20
|  | Poz spawania PA | MT | 1 | 25 | 25
|  | Adrian Marcinkowski DC-38 | UT | 0 | 50 | 0
|  | S690QL #12 S690QL #12 | Rozciąganie | 0 | 110 | 0
|  | Materiał dodatkowy: ESAB OK AristoRod 69 fi 1,0 | Zginanie | 0 | 85 | 0
|  | Metoda Spawania: 135 | Udarność | 0 | 330 | 0
|  | Norma 15613 | Twardość | 2 | 95 | 190
|  |  | Makro | 2 | 180 | 360 | start / stop/ środek spoiny
[5 empty] | Suma pozycji | 595
4 | PR 569 | Y7 +1/2Y 3 | VT | 1 | 20 | 20
|  | Poz spawania PA | MT | 1 | 25 | 25
|  | Adrian Marcinkowski DC-38 | UT | 0 | 50 | 0
|  | 34CrNiMo6+QT Ø43 S690QL #8 | Rozciąganie | 0 | 110 | 0
|  | Materiał dodatkowy: ESAB OK AristoRod 69 fi 1,0 | Zginanie | 0 | 85 | 0
|  | Metoda Spawania: 135 | Udarność | 0 | 330 | 0
|  | Norma 15613 | Twardość | 2 | 95 | 190
|  |  | Makro | 2 | 180 | 360 | start / stop/ środek spoiny
[5 empty] | Suma pozycji | 595
5 | CS01/09 | FW ml | VT | 1 | 20 | 20
|  | Poz spawania PB | PT | 1 | 25 | 25
|  | Jetter Sławomir | UT | 0 | 50 | - zł
|  | S355 #10 S355J2H Ø30 x 4,0 | Rozciąganie | 0 | 110 | - zł
|  | Materiał dodatkowy: ESAB OK Autrod 12.64 | Zginanie | 0 | 85 | - zł
|  | Metoda Spawania: 135 | Udarność | 0 | 330 | - zł
|  | Norma 9606-1 | Twardość | 1 | 95 | 190
|  |  | Makro | 2 | 180 | 360 | start / stop/ środek spoiny
[5 empty] | Suma pozycji | 595
6 | CS02/09 | FW ml | VT | 1 | 20 | 20
|  | Poz spawania PB | PT | 1 | 25 | 25
|  | Jetter Sławomir | UT | 0 | 50 | - zł
|  | S355 #10 1.4301 Ø25x7,5 | Rozciąganie | 0 | 110 | - zł
|  | Materiał dodatkowy: ESAB OK 67.70 | Zginanie | 0 | 85 | - zł
|  | Metoda Spawania: 111 | Udarność | 0 | 330 | - zł
|  | Norma 9606-1 | Twardość | 1 | 95 | 190
|  |  | Makro | 2 | 180 | 360 | start / stop/ środek spoiny
[5 empty] | Suma pozycji | 595
7 | CS03/09 | FW ml | VT | 1 | 20 | 20
|  | Poz spawania PB | PT | 1 | 25 | 25
|  | Jetter Sławomir | UT | 0 | 50 | - zł
|  | S355 #10 1.4301 Ø25x7,5 | Rozciąganie | 0 | 110 | - zł
|  | Materiał dodatkowy: ESAB OK Tigrod 309LSi | Zginanie | 0 | 85 | - zł
|  | Metoda Spawania: 111 | Udarność | 0 | 330 | - zł
|  | Norma 9606-1 | Twardość | 1 | 95 | 190
|  |  | Makro | 2 | 180 | 360 | start / stop/ środek spoiny
[5 empty] | Suma pozycji | 595
8 | WPQR Branch 141 | a2 | VT | 1 | 20 | 20
|  | Poz spawania PB | PT | 1 | 25 | 25
|  | Waldemar Kwiatkowski | UT | 0 | 50 | - zł
|  | S690QL #12 E235 Ø20 x1,5 | Rozciąganie | 0 | 110 | - zł
|  | Materiał dodatkowy:OK Tigrod 12.64 | Zginanie | 0 | 85 | - zł
|  | Metoda Spawania: 141 | Udarność | 0 | 330 | - zł
|  | Norma 15614 | Twardość | 1 | 95 | 190
|  | detal 1169687-C det 7 z 10 | Makro | 4 | 180 | 720 | 6 / 9 / 12 / 18
[5 empty] | Suma pozycji | 955
[5 empty] | Suma: | 5120
NS Próba Robocza 1046502 - Wysłane 06-10-2022
1 | PR 583 | 1/2Y 3 | VT | 1 | 20 | 20
|  | Poz spawania PA | MT | 1 | 25 | 25
|  | Janusz Browarczyk DC-37 | UT | 0 | 50 | 0
|  | S355JR Ø32 S690QL #6 | Rozciąganie | 0 | 110 | 0
|  | Materiał dodatkowy: ESAB OK AristoRod 69 fi 1,0 | Zginanie | 0 | 85 | 0
|  | Metoda Spawania: 135 | Udarność | 0 | 330 | 0
|  | Norma 15613 | Twardość | 2 | 95 | 190
|  |  | Makro | 2 | 180 | 360 | start / stop/ środek spoiny
[5 empty] | Suma pozycji | 595
2 | PR 584 | 1/2Y 3 | VT | 1 | 20 | 20
|  | Poz spawania PA | MT | 1 | 25 | 25
|  | Waldemar Stobba DC-21 | UT | 0 | 50 | 0
|  | S355JR Ø32 S690QL #6 | Rozciąganie | 0 | 110 | 0
|  | Materiał dodatkowy: ESAB OK AristoRod 69 fi 1,0 | Zginanie | 0 | 85 | 0
|  | Metoda Spawania: 135 | Udarność | 0 | 330 | 0
|  | Norma 15613 | Twardość | 2 | 95 | 190
|  |  | Makro | 2 | 180 | 360 | start / stop/ środek spoiny
[5 empty] | Suma pozycji | 595
[5 empty] | Suma | 1190
NS Próba Robocza 1038790-C - Wysłane 25-10-2022
1 | PR 585 | 1/2Y 5 | VT | 1 | 20 | 20
|  | Poz spawania PA | MT | 1 | 25 | 25
|  | Janusz Browarczyk DC-37 | UT | 0 | 50 | 0
|  | Ovako 280 Ø230x17 Ovako 280 Ø65 | Rozciąganie | 0 | 110 | 0
|  | Materiał dodatkowy: BÖHLER X 70-IG | Zginanie | 0 | 85 | 0
|  | Metoda Spawania: 135 | Udarność | 0 | 330 | 0
|  | Norma 15613 | Twardość | 2 | 95 | 190
|  |  | Makro | 2 | 180 | 360 | start / stop/ środek spoiny
[5 empty] | Suma pozycji | 595
2 | PR 586 | 1/2Y 5 | VT | 1 | 20 | 20
|  | Poz spawania PA | MT | 1 | 25 | 25
|  | Waldemar Stobba DC-21 | UT | 0 | 50 | 0
|  | Ovako 280 Ø230x17 Ovako 280 Ø65 | Rozciąganie | 0 | 110 | 0
|  | Materiał dodatkowy: BÖHLER X 70-IG | Zginanie | 0 | 85 | 0
|  | Metoda Spawania: 135 | Udarność | 0 | 330 | 0
|  | Norma 15613 | Twardość | 2 | 95 | 190
|  |  | Makro | 2 | 180 | 360 | start / stop/ środek spoiny
[5 empty] | Suma pozycji | 595
3 | PR 587 | 1/2Y 3 | VT | 1 | 20 | 20
|  | Poz spawania PA | MT | 1 | 25 | 25
|  | Waldemar Stobba DC-21 | UT | 0 | 50 | 0
|  | Ovako 280 Ø230x17 SS2172 #6 | Rozciąganie | 0 | 110 | 0
|  | Materiał dodatkowy: OK Autrod 12.64 | Zginanie | 0 | 85 | 0
|  | Metoda Spawania: 135 | Udarność | 0 | 330 | 0
|  | Norma 15613 | Twardość | 2 | 95 | 190
|  |  | Makro | 2 | 180 | 360 | start / stop/ środek spoiny
[5 empty] | Suma pozycji | 595
4 | PR 588 | 1/2Y 3 | VT | 1 | 20 | 20
|  | Poz spawania PA | MT | 1 | 25 | 25
|  | Janusz Browarczyk DC-37 | UT | 0 | 50 | 0
|  | Ovako 280 Ø230x17 SS2172 #6 | Rozciąganie | 0 | 110 | 0
|  | Materiał dodatkowy: OK Autrod 12.64 | Zginanie | 0 | 85 | 0
|  | Metoda Spawania: 135 | Udarność | 0 | 330 | 0
|  | Norma 15613 | Twardość | 2 | 95 | 190
|  |  | Makro | 2 | 180 | 360 | start / stop/ środek spoiny
[5 empty] | Suma pozycji | 595
[5 empty] | Suma: | 2380
NS Próba Robocza 1167424-C - Wysłane 25-10-2022
1 | PR 589 | Otworowa 5 | VT | 1 | 20 | 20
|  | Poz spawania PA | MT | 1 | 25 | 25
|  | Adrian Marcinkowski DC-38 | UT | 0 | 50 | 0
|  | 1.4307 Ø10 S550MC #15 | Rozciąganie | 0 | 110 | 0
|  | Materiał dodatkowy: Avesta P5 | Zginanie | 0 | 85 | 0
|  | Metoda Spawania: 141 | Udarność | 0 | 330 | 0
|  | Norma 15613 | Twardość | 2 | 95 | 190
|  |  | Makro | 2 | 180 | 360 | start / stop/ środek spoiny
[5 empty] | Suma pozycji | 595
2 | PR 590 | Otworowa 5 | VT | 1 | 20 | 20
|  | Poz spawania PA | MT | 1 | 25 | 25
|  | Marcin Grapp DC-24 | UT | 0 | 50 | 0
|  | 1.4307 Ø10 S550MC #15 | Rozciąganie | 0 | 110 | 0
|  | Materiał dodatkowy: Avesta P5 | Zginanie | 0 | 85 | 0
|  | Metoda Spawania: 141 | Udarność | 0 | 330 | 0
|  | Norma 15613 | Twardość | 2 | 95 | 190
|  |  | Makro | 2 | 180 | 360 | start / stop/ środek spoiny
[5 empty] | Suma pozycji | 595
[5 empty] | Suma: | 1190
NS Próba Robocza 1167436-C - Wysłane 25-10-2022
1 | PR 591 | 1/2 3Y | VT | 1 | 20 | 20 |  | WPS 2862
|  | Poz spawania PB | MT | 1 | 25 | 25
|  | Kazimierz Zander DC-19 | UT | 0 | 50 | 0
|  | S355JR Ø28 DCAB 600D #10 | Rozciąganie | 0 | 110 | 0
|  | Materiał dodatkowy: OK Autrod 12.64 | Zginanie | 0 | 85 | 0
|  | Metoda Spawania: 135 | Udarność | 0 | 330 | 0
|  | Norma 15613 | Twardość | 2 | 95 | 190
|  |  | Makro | 2 | 180 | 360 | start / stop/ środek spoiny
[5 empty] | Suma pozycji | 595
2 | PR 592 | 1/2 3Y | VT | 1 | 20 | 20
|  | Poz spawania PB | MT | 1 | 25 | 25
|  | Marcin Grapp DC-24 | UT | 0 | 50 | 0
|  | S355JR Ø28 DCAB 600D #10 | Rozciąganie | 0 | 110 | 0
|  | Materiał dodatkowy: OK Autrod 12.64 | Zginanie | 0 | 85 | 0
|  | Metoda Spawania: 135 | Udarność | 0 | 330 | 0
|  | Norma 15613 | Twardość | 2 | 95 | 190
|  |  | Makro | 2 | 180 | 360 | start / stop/ środek spoiny
[5 empty] | Suma pozycji | 595
[5 empty] | Suma: | 1190
NS Próba Robocza 1174033-C - Wysłane dnia: 03.11.2022 | [7 empty] | FV/423/2022
1 | PR 593 | V7 | VT | 1 | 20 | 20
|  | Poz spawania PA | MT | 1 | 25 | 25
|  | Paweł Gregorek D8 | UT | 0 | 50 | - zł
|  | DCAB 600D ø247 HEAT: 21610 E590K2+QT ø247 HEAT: R59028 | Rozciąganie | 0 | 110 | - zł
|  | Materiał dodatkowy: Diamondspark 700 MC (Bohler) | Zginanie | 0 | 85 | - zł
|  | Metoda Spawania: 138 | Udarność | 0 | 330 | - zł
|  | Norma 15613 | Twardość | 2 | 95 | 190
|  | detal 1174033-C det 1 z 2 | Makro | 3 | 180 | 540 | start / stop/ środek spoiny
[5 empty] | Suma pozycji | 775
NS Próba Robocza 1034240 - Wysłane dnia: 01.12.2022
1 | PR 594.1 | a3 | VT | 1 | 20 | 20 | Do powtórki
|  | Poz spawania PB | PT | 1 | 25 | 25
|  | Gregorek Pawel D8 | UT | 0 | 50 | 0
|  | 6082 ≠6mm HEAT: 07492101 5757 ≠15mm HEAT: | Rozciąganie | 0 | 110 | 0
|  | Materiał dodatkowy: OK Tigrod 5356 (ESAB ) | Zginanie | 0 | 85 | 0
|  | Metoda Spawania: 141 | Udarność | 0 | 330 | 0
|  | Norma 15614-2, 15613 | Twardość | 0 | 95 | 0
|  |  | Makro | 2 | 180 | 360
|  | detal 1034240 det 1 z 4 | Mikro | 1 | 500 | 500
[5 empty] | Suma pozycji | 905
2 | PR 594.2 | a3 1/2Y4 | VT | 1 | 20 | 20
|  | Poz spawania PAB | PT | 1 | 25 | 25
|  | Gregorek Pawel D8 | UT | 0 | 50 | 0
|  | 6082 ≠6mm HEAT: 07492101 6082 ≠10mm HEAT: 70225175 | Rozciąganie | 0 | 110 | 0
|  | Materiał dodatkowy: OK Tigrod 5356 (ESAB ) | Zginanie | 0 | 85 | 0
|  | Metoda Spawania: 141 | Udarność | 0 | 330 | 0
|  | Norma 15614-2, 15613 | Twardość | 0 | 95 | 0
|  |  | Makro | 2 | 180 | 360
|  | detal 1034240 det 1 z 5 | Mikro | 1 | 500 | 500
[5 empty] | Suma pozycji | 905
3 | PR 595.1 | a3 | VT | 1 | 20 | 20
|  | Poz spawania PB | PT | 1 | 25 | 25
|  | Retzlaff Mirosław D1 | UT | 0 | 50 | 0
|  | 6082 ≠6mm HEAT: 07492101 5757 ≠15mm HEAT: 70235868 | Rozciąganie | 0 | 110 | 0
|  | Materiał dodatkowy: OK Tigrod 5356 (ESAB ) | Zginanie | 0 | 85 | 0
|  | Metoda Spawania: 141 | Udarność | 0 | 330 | 0
|  | Norma 15614-2, 15613 | Twardość | 0 | 95 | 0
|  |  | Makro | 2 | 180 | 360
|  | detal 1034240 det 1 z 4 | Mikro | 0 | 500 | 0
[5 empty] | Suma pozycji | 405
4 | PR 595.2 | a3 1/2Y4 | VT | 1 | 20 | 20
|  | Poz spawania PAB | PT | 1 | 25 | 25
|  | Retzlaff Mirosław D1 | UT | 0 | 50 | 0
|  | 6082 ≠6mm HEAT: 07492101 6082 ≠10mm HEAT: 70225175 | Rozciąganie | 0 | 110 | 0
|  | Materiał dodatkowy: OK Tigrod 5356 (ESAB ) | Zginanie | 0 | 85 | 0
|  | Metoda Spawania: 141 | Udarność | 0 | 330 | 0
|  | Norma 15614-2, 15613 | Twardość | 0 | 95 | 0
|  |  | Makro | 2 | 180 | 360
|  | detal 1034240 det 1 z 5 | Mikro | 0 | 500 | 0
[5 empty] | Suma pozycji | 405
[5 empty] | Suma: | 2620
NS Próba Robocza 1166964-C - Wysłane 14-11-2022 | [7 empty] | FV/242/2022
1 | PR 596 | 1/2Y 5 | VT | 1 | 20 | 20 |  | WPS 2920 | wstawić zdjęcia makr, twardości i linie badania, uzupełnić numery protokołów. Numery wytopów
|  | Poz spawania PB | MT | 1 | 25 | 25
|  | Kwiatkowski Adam (DC23) | UT | 0 | 50 | 0 |  |  | WPQR 181 - wstawić numery raportów
|  | S355J2 #40 DCAB 600E #10 | Rozciąganie | 0 | 110 | 0
|  | Materiał dodatkowy: OK Autrod 12.64 | Zginanie | 0 | 85 | 0
|  | Metoda Spawania: 135 | Udarność | 0 | 330 | 0
|  | Norma 15613 | Twardość | 2 | 95 | 190
|  |  | Makro | 2 | 180 | 360 | start / stop/ środek spoiny
[5 empty] | Suma pozycji | 595
2 | PR 597 | 1/2Y 5 | VT | 1 | 20 | 20 |  | WPS 2920 | wstawić zdjęcia makr, twardości i linie badania, uzupełnić numery protokołów. Numery wytopów
|  | Poz spawania PB | MT | 1 | 25 | 25
|  | Adrian Marcinkowski DC-38 | UT | 0 | 50 | 0
|  | S355J2 #40 DCAB 600E #10 | Rozciąganie | 0 | 110 | 0
|  | Materiał dodatkowy: OK Autrod 12.64 | Zginanie | 0 | 85 | 0
|  | Metoda Spawania: 135 | Udarność | 0 | 330 | 0
|  | Norma 15613 | Twardość | 2 | 95 | 190
|  |  | Makro | 2 | 180 | 360 | start / stop/ środek spoiny
[5 empty] | Suma pozycji | 595
3 | PR 598 | 1/2Y 4 | VT | 1 | 20 | 20 |  | WPS 2920 | wstawić zdjęcia makr, twardości i linie badania, uzupełnić numery protokołów. Numery wytopów
|  | Poz spawania PB | MT | 1 | 25 | 25
|  | Kwiatkowski Adam (DC23) | UT | 0 | 50 | 0
|  | DCAB 600E #10 S355J2 #40 | Rozciąganie | 0 | 110 | 0
|  | Materiał dodatkowy: OK Autrod 12.64 | Zginanie | 0 | 85 | 0
|  | Metoda Spawania: 135 | Udarność | 0 | 330 | 0
|  | Norma 15613 | Twardość | 2 | 95 | 190
|  |  | Makro | 2 | 180 | 360 | start / stop/ środek spoiny
[5 empty] | Suma pozycji | 595
4 | PR 599 | 1/2Y 4 | VT | 1 | 20 | 20 |  | WPS 2920 | wstawić zdjęcia makr, twardości i linie badania, uzupełnić numery protokołów. Numery wytopów
|  | Poz spawania PB | MT | 1 | 25 | 25
|  | Adrian Marcinkowski DC-38 | UT | 0 | 50 | 0
|  | DCAB 600E #10 S355J2 #40 | Rozciąganie | 0 | 110 | 0
|  | Materiał dodatkowy: OK Autrod 12.64 | Zginanie | 0 | 85 | 0
|  | Metoda Spawania: 135 | Udarność | 0 | 330 | 0
|  | Norma 15613 | Twardość | 2 | 95 | 190
|  |  | Makro | 2 | 180 | 360 | start / stop/ środek spoiny
[5 empty] | Suma pozycji | 595
[5 empty] | Suma: | 2380
NS Próba Robocza 1169314-C - Wysłane 14-11-2022
1 | PR 600 | 1/2Y 3 | VT | 1 | 20 | 20 |  | +
|  | Poz spawania PB | MT | 1 | 25 | 25
|  | Kwiatkowski Adam (DC23) | UT | 0 | 50 | 0
|  | S355J2 #29 G24Mn6+QT1 #10 | Rozciąganie | 0 | 110 | 0
|  | Materiał dodatkowy: OK Autrod 12.64 | Zginanie | 0 | 85 | 0
|  | Metoda Spawania: 135 | Udarność | 0 | 330 | 0
|  | Norma 15613 | Twardość | 2 | 95 | 190
|  |  | Makro | 2 | 180 | 360 | start / stop/ środek spoiny
[5 empty] | Suma pozycji | 595
2 | PR 601 | 1/2Y 3 | VT | 1 | 20 | 20 |  | +
|  | Poz spawania PB | MT | 1 | 25 | 25
|  | Adrian Marcinkowski DC-38 | UT | 0 | 50 | 0
|  | S355J2 #29 G24Mn6+QT1 #10 | Rozciąganie | 0 | 110 | 0
|  | Materiał dodatkowy: OK Autrod 12.64 | Zginanie | 0 | 85 | 0
|  | Metoda Spawania: 135 | Udarność | 0 | 330 | 0
|  | Norma 15613 | Twardość | 2 | 95 | 190
|  |  | Makro | 2 | 180 | 360 | start / stop/ środek spoiny
[5 empty] | Suma pozycji | 595
3 | PR 602 | 1/2Y 2 + a2 | VT | 1 | 20 | 20 |  | -
|  | Poz spawania PB | MT | 1 | 25 | 25
|  | Kwiatkowski Adam (DC23) | UT | 0 | 50 | 0
|  | S355J2 #29 G24Mn6+QT1 #10 | Rozciąganie | 0 | 110 | 0
|  | Materiał dodatkowy: OK Autrod 12.64 | Zginanie | 0 | 85 | 0
|  | Metoda Spawania: 135 | Udarność | 0 | 330 | 0
|  | Norma 15613 | Twardość | 2 | 95 | 190
|  |  | Makro | 2 | 180 | 360 | start / stop/ środek spoiny
[5 empty] | Suma pozycji | 595
4 | PR 603 | 1/2Y 2 + a2 | VT | 1 | 20 | 20 |  | -
|  | Poz spawania PB | MT | 1 | 25 | 25
|  | Adrian Marcinkowski DC-38 | UT | 0 | 50 | 0
|  | S355J2 #29 G24Mn6+QT1 #10 | Rozciąganie | 0 | 110 | 0
|  | Materiał dodatkowy: OK Autrod 12.64 | Zginanie | 0 | 85 | 0
|  | Metoda Spawania: 135 | Udarność | 0 | 330 | 0
|  | Norma 15613 | Twardość | 2 | 95 | 190
|  |  | Makro | 2 | 180 | 360 | start / stop/ środek spoiny
[5 empty] | Suma pozycji | 595
[5 empty] | Suma: | 2380
NS Próba Robocza 1171989-C - Wysłane dnia: 10.11.2022
1 | PR 604 | V7,5 | VT | 1 | 20 | 20 |  | Do poprawy!!!
|  | Poz spawania PA | MT | 1 | 25 | 25
|  | Kazimierz Zander DC19 | UT | 0 | 50 | - zł
|  | DCAB 600D ø115/ø100 DCAB 600E ø115 | Rozciąganie | 0 | 110 | - zł
|  | Materiał dodatkowy: Diamondspark 700 MC (Bohler) | Zginanie | 0 | 85 | - zł
|  | Metoda Spawania: 138 | Udarność | 0 | 330 | - zł
|  | Norma 15613 | Twardość | 2 | 95 | 190
|  | detal 1171989-C det 1 z 2 | Makro | 3 | 180 | 540 | start / stop/ środek spoiny
[5 empty] | Suma pozycji | 775
NS Próba Robocze Odnowienie - Wysłane 16-11-2022
1 | PR 605 | 1/2Y U8 | VT | 1 | 20 | 20
|  | Poz spawania PA | MT | 1 | 25 | 25
|  | Mirosław Retzlaff D1 | UT | 0 | 50 | 0
|  | Ovako 280 Ø166 x 19,25 Ovako 280 Ø130 x 32 | Rozciąganie | 0 | 110 | 0
|  | Materiał dodatkowy: Boehler X 70-IG | Zginanie | 0 | 85 | 0
|  | Metoda Spawania: 135 | Udarność | 0 | 330 | 0
|  | Norma 15613 | Twardość | 2 | 95 | 190
|  |  | Makro | 2 | 180 | 360 | start / stop/ środek spoiny
[5 empty] | Suma pozycji | 595
2 | PR 606 | 1/2Y U8 | VT | 1 | 20 | 20
|  | Poz spawania PA | MT | 1 | 25 | 25
|  | Cezary Pryczkowski D2 | UT | 0 | 50 | 0
|  | Ovako 280 Ø166 x 19,25 Ovako 280 Ø130 x 32 | Rozciąganie | 0 | 110 | 0
|  | Materiał dodatkowy: Boehler X 70-IG | Zginanie | 0 | 85 | 0
|  | Metoda Spawania: 135 | Udarność | 0 | 330 | 0
|  | Norma 15613 | Twardość | 2 | 95 | 190
|  |  | Makro | 2 | 180 | 360 | start / stop/ środek spoiny
[5 empty] | Suma pozycji | 595
3 | PR 607 | Y3 / 1/2Y7 | VT | 1 | 20 | 20
|  | Poz spawania PB | MT | 1 | 25 | 25
|  | Cezary Pryczkowski D2 | UT | 0 | 50 | 0
|  | S690QL #8 D24 34CrNiMo6+QT Ø43/Ø24 | Rozciąganie | 0 | 110 | 0
|  | Materiał dodatkowy: OK AristoRod 69 | Zginanie | 0 | 85 | 0
|  | Metoda Spawania: 135 | Udarność | 0 | 330 | 0
|  | Norma 15613 | Twardość | 2 | 95 | 190
|  |  | Makro | 2 | 180 | 360 | start / stop/ środek spoiny
[5 empty] | Suma pozycji | 595
[5 empty] | Suma całość | 1785
NS Próba Robocze 1169929 - Wysłane 22-11-2022
1 | PR 608 | 1/2Y8 / a4 | VT | 1 | 20 | 20 |  | WPS 2895 |  | 775 |  | ZP 0001507431
|  | Poz spawania PA | MT | 1 | 25 | 25
|  | Mirosław Retzlaff D1 | UT | 0 | 50 | 0
|  | E 470 Ø135 x 8 S690 QL ≠ 10 | Rozciąganie | 0 | 110 | 0
|  | Materiał dodatkowy: OK AristoRod 69 | Zginanie | 0 | 85 | 0
|  | Metoda Spawania: 135 | Udarność | 0 | 330 | 0
|  | Norma 15613 | Twardość | 2 | 95 | 190
|  |  | Makro | 3 | 180 | 540 | start / stop/ środek spoiny
[5 empty] | Suma pozycji | 775
2 | PR 609 | 1/2Y5 | VT | 1 | 20 | 20 |  | WPS 2892 |  | 775
|  | Poz spawania PA | MT | 1 | 25 | 25
|  | Mirosław Retzlaff D1 | UT | 0 | 50 | 0
|  | E 470 Ø135 x 8 S500 MCD ≠ 8 | Rozciąganie | 0 | 110 | 0
|  | Materiał dodatkowy: OK AristoRod 69 | Zginanie | 0 | 85 | 0
|  | Metoda Spawania: 135 | Udarność | 0 | 330 | 0
|  | Norma 15613 | Twardość | 2 | 95 | 190
|  |  | Makro | 3 | 180 | 540 | start / stop/ środek spoiny
[5 empty] | Suma pozycji | 775
3 | PR 610 | 1/2Y8 | VT | 1 | 20 | 20 |  | WPS 2895 |  | 775
|  | Poz spawania PA | MT | 1 | 25 | 25
|  | Mirosław Retzlaff D1 | UT | 0 | 50 | 0
|  | S690 QL ≠ 10 S500 MCD ≠ 8 | Rozciąganie | 0 | 110 | 0
|  | Materiał dodatkowy: OK AristoRod 69 | Zginanie | 0 | 85 | 0
|  | Metoda Spawania: 135 | Udarność | 0 | 330 | 0
|  | Norma 15613 | Twardość | 2 | 95 | 190
|  |  | Makro | 3 | 180 | 540 | start / stop/ środek spoiny
[5 empty] | Suma pozycji | 775
4 | PR 611 | 1/2Y6 | VT | 1 | 20 | 20 |  | WPS 2896 |  | 775
|  | Poz spawania PA | MT | 1 | 25 | 25
|  | Mirosław Retzlaff D1 | UT | 0 | 50 | 0
|  | S500 MCD ≠ 8 S500 MCD ≠ 8 | Rozciąganie | 0 | 110 | 0
|  | Materiał dodatkowy: OK AristoRod 69 | Zginanie | 0 | 85 | 0
|  | Metoda Spawania: 135 | Udarność | 0 | 330 | 0
|  | Norma 15613 | Twardość | 2 | 95 | 190
|  |  | Makro | 3 | 180 | 540 | start / stop/ środek spoiny
[5 empty] | Suma pozycji | 775
5 | PR 612 | 1/2 6I ך I | VT | 1 | 20 | 20 |  | WPS 2897 |  | 775
|  | Poz spawania PA | MT | 1 | 25 | 25
|  | Mirosław Retzlaff D1 | UT | 0 | 50 | 0
|  | E 470 Ø135 x 8 S355 ≠ 16 | Rozciąganie | 0 | 110 | 0
|  | Materiał dodatkowy: OK AristoRod 69 | Zginanie | 0 | 85 | 0
|  | Metoda Spawania: 135 | Udarność | 0 | 330 | 0
|  | Norma 15613 | Twardość | 2 | 95 | 190
|  |  | Makro | 3 | 180 | 540 | start / stop/ środek spoiny
[5 empty] | Suma pozycji | 775
6 | PR 613 | Otworowa 16 | VT | 1 | 20 | 20 |  | WPS 2898 |  | 775
|  | Poz spawania PA | MT | 1 | 25 | 25
|  | Mirosław Retzlaff D1 | UT | 0 | 50 | 0
|  | E 470 Ø135 x 8 S355 ≠ 16 | Rozciąganie | 0 | 110 | 0
|  | Materiał dodatkowy: OK AristoRod 69 | Zginanie | 0 | 85 | 0
|  | Metoda Spawania: 135 | Udarność | 0 | 330 | 0
|  | Norma 15613 | Twardość | 2 | 95 | 190
|  |  | Makro | 3 | 180 | 540 | start / stop/ środek spoiny
[5 empty] | Suma pozycji | 775
7 | PR 614 | 8Y / 1/2Y3 | VT | 1 | 20 | 20 |  | WPS 2893 |  | 965
|  | Poz spawania PA | PT | 1 | 25 | 25
|  | Mirosław Retzlaff D1 | UT | 0 | 50 | 0
|  | 34CrNiMo6 QT≠ 8 S690 QL ≠ 10 | Rozciąganie | 0 | 110 | 0
|  | Materiał dodatkowy: OK AristoRod 69 | Zginanie | 0 | 85 | 0
|  | Metoda Spawania: 135 | Udarność | 0 | 330 | 0
|  | Norma 15613 | Twardość | 4 | 95 | 380
|  |  | Makro | 3 | 180 | 540 | start / stop/ środek spoiny
[5 empty] | Suma pozycji | 965
8 | PR 615 | 1/2Y8 / a4 | VT | 1 | 20 | 20 |  | WPS 2895 |  | 775
|  | Poz spawania PA | MT | 1 | 25 | 25
|  | Szydłowski Edward DC18 | UT | 0 | 50 | 0
|  | E 470 Ø135 x 8 S690 QL ≠ 10 | Rozciąganie | 0 | 110 | 0
|  | Materiał dodatkowy: OK AristoRod 69 | Zginanie | 0 | 85 | 0
|  | Metoda Spawania: 135 | Udarność | 0 | 330 | 0
|  | Norma 15613 | Twardość | 2 | 95 | 190
|  |  | Makro | 3 | 180 | 540 | start / stop/ środek spoiny
[5 empty] | Suma pozycji | 775
9 | PR 616 | 1/2Y5 | VT | 1 | 20 | 20 |  | WPS 2892 |  | 775
|  | Poz spawania PA | MT | 1 | 25 | 25
|  | Szydłowski Edward DC18 | UT | 0 | 50 | 0
|  | E 470 Ø135 x 8 S500 MCD ≠ 8 | Rozciąganie | 0 | 110 | 0
|  | Materiał dodatkowy: OK AristoRod 69 | Zginanie | 0 | 85 | 0
|  | Metoda Spawania: 135 | Udarność | 0 | 330 | 0
|  | Norma 15613 | Twardość | 2 | 95 | 190
|  |  | Makro | 3 | 180 | 540 | start / stop/ środek spoiny
[5 empty] | Suma pozycji | 775
10 | PR 617 | 1/2Y8 | VT | 1 | 20 | 20 |  | WPS 2895 |  | 775
|  | Poz spawania PA | MT | 1 | 25 | 25
|  | Szydłowski Edward DC18 | UT | 0 | 50 | 0
|  | S690 QL ≠ 10 S500 MCD ≠ 8 | Rozciąganie | 0 | 110 | 0 |  |  |  |  | pachwina - brak przetopu
|  | Materiał dodatkowy: OK AristoRod 69 | Zginanie | 0 | 85 | 0
|  | Metoda Spawania: 135 | Udarność | 0 | 330 | 0
|  | Norma 15613 | Twardość | 2 | 95 | 190
|  |  | Makro | 3 | 180 | 540 | start / stop/ środek spoiny
[5 empty] | Suma pozycji | 775
11 | PR 618 | 1/2Y6 | VT | 1 | 20 | 20 |  | WPS 2896 |  | 775
|  | Poz spawania PA | MT | 1 | 25 | 25 |  |  |  |  | brak wymaganego wtopienia, dwa makra OK
|  | Szydłowski Edward DC18 | UT | 0 | 50 | 0
|  | S500 MCD ≠ 8 S500 MCD ≠ 8 | Rozciąganie | 0 | 110 | 0
|  | Materiał dodatkowy: OK AristoRod 69 | Zginanie | 0 | 85 | 0
|  | Metoda Spawania: 135 | Udarność | 0 | 330 | 0
|  | Norma 15613 | Twardość | 2 | 95 | 190
|  |  | Makro | 3 | 180 | 540 | start / stop/ środek spoiny
[5 empty] | Suma pozycji | 775
12 | PR 619 | 1/2 6I ך I | VT | 1 | 20 | 20 |  | WPS 2897 |  | 775
|  | Poz spawania PA | MT | 1 | 25 | 25 |  |  |  |  | uzupełnić twardoci i wytopy
|  | Szydłowski Edward DC18 | UT | 0 | 50 | 0
|  | E 470 Ø135 x 8 S355 ≠ 16 | Rozciąganie | 0 | 110 | 0
|  | Materiał dodatkowy: OK AristoRod 69 | Zginanie | 0 | 85 | 0
|  | Metoda Spawania: 135 | Udarność | 0 | 330 | 0
|  | Norma 15613 | Twardość | 2 | 95 | 190
|  |  | Makro | 3 | 180 | 540 | start / stop/ środek spoiny
[5 empty] | Suma pozycji | 775
13 | PR 620 | Otworowa 16 | VT | 1 | 20 | 20 |  | WPS 2898 |  | 775
|  | Poz spawania PA | MT | 1 | 25 | 25
|  | Szydłowski Edward DC18 | UT | 0 | 50 | 0
|  | E 470 Ø135 x 8 S355 ≠ 16 | Rozciąganie | 0 | 110 | 0
|  | Materiał dodatkowy: OK AristoRod 69 | Zginanie | 0 | 85 | 0
|  | Metoda Spawania: 135 | Udarność | 0 | 330 | 0
|  | Norma 15613 | Twardość | 2 | 95 | 190
|  |  | Makro | 3 | 180 | 540 | start / stop/ środek spoiny
[5 empty] | Suma pozycji | 775
14 | PR 621 | 8Y / 1/2Y3 | VT | 1 | 20 | 20 |  | WPS 2893 |  | 965
|  | Poz spawania PA | PT | 1 | 25 | 25
|  | Szydłowski Edward DC18 | UT | 0 | 50 | 0
|  | 34CrNiMo6 QT≠ 8 S690 QL ≠ 10 | Rozciąganie | 0 | 110 | 0
|  | Materiał dodatkowy: OK AristoRod 69 | Zginanie | 0 | 85 | 0
|  | Metoda Spawania: 135 | Udarność | 0 | 330 | 0
|  | Norma 15613 | Twardość | 4 | 95 | 380
|  |  | Makro | 3 | 180 | 540 | start / stop/ środek spoiny
[5 empty] | Suma pozycji | 965
15 | PR 622 | 1/2Y8 / a4 | VT | 1 | 20 | 20 |  | WPS 2895 |  | 775
|  | Poz spawania PA | MT | 1 | 25 | 25
|  | Marcin Grapp DC24 | UT | 0 | 50 | 0
|  | E 470 Ø135 x 8 S690 QL ≠ 10 | Rozciąganie | 0 | 110 | 0
|  | Materiał dodatkowy: OK AristoRod 69 | Zginanie | 0 | 85 | 0
|  | Metoda Spawania: 135 | Udarność | 0 | 330 | 0
|  | Norma 15613 | Twardość | 2 | 95 | 190
|  |  | Makro | 3 | 180 | 540 | start / stop/ środek spoiny
[5 empty] | Suma pozycji | 775
16 | PR 623 | 1/2Y5 | VT | 1 | 20 | 20 |  | WPS 2892 |  | 775
|  | Poz spawania PA | MT | 1 | 25 | 25
|  | Marcin Grapp DC24 | UT | 0 | 50 | 0
|  | E 470 Ø135 x 8 S500 MCD ≠ 8 | Rozciąganie | 0 | 110 | 0
|  | Materiał dodatkowy: OK AristoRod 69 | Zginanie | 0 | 85 | 0
|  | Metoda Spawania: 135 | Udarność | 0 | 330 | 0
|  | Norma 15613 | Twardość | 2 | 95 | 190
|  |  | Makro | 3 | 180 | 540 | start / stop/ środek spoiny
[5 empty] | Suma pozycji | 775
17 | PR 624 | 1/2Y8 | VT | 1 | 20 | 20 |  | WPS 2895 |  | 775
|  | Poz spawania PA | MT | 1 | 25 | 25
|  | Marcin Grapp DC24 | UT | 0 | 50 | 0
|  | S690 QL ≠ 10 S500 MCD ≠ 8 | Rozciąganie | 0 | 110 | 0
|  | Materiał dodatkowy: OK AristoRod 69 | Zginanie | 0 | 85 | 0
|  | Metoda Spawania: 135 | Udarność | 0 | 330 | 0
|  | Norma 15613 | Twardość | 2 | 95 | 190
|  |  | Makro | 3 | 180 | 540 | start / stop/ środek spoiny
[5 empty] | Suma pozycji | 775
18 | PR 625 | 1/2Y6 | VT | 1 | 20 | 20 |  | WPS 2896 |  | 775
|  | Poz spawania PA | MT | 1 | 25 | 25
|  | Marcin Grapp DC24 | UT | 0 | 50 | 0
|  | S500 MCD ≠ 8 S500 MCD ≠ 8 | Rozciąganie | 0 | 110 | 0
|  | Materiał dodatkowy: OK AristoRod 69 | Zginanie | 0 | 85 | 0
|  | Metoda Spawania: 135 | Udarność | 0 | 330 | 0
|  | Norma 15613 | Twardość | 2 | 95 | 190
|  |  | Makro | 3 | 180 | 540 | start / stop/ środek spoiny
[5 empty] | Suma pozycji | 775
19 | PR 626 | 1/2 6I ך I | VT | 1 | 20 | 20 |  | WPS 2897 |  | 775
|  | Poz spawania PA | MT | 1 | 25 | 25 |  |  |  |  | do poprawy jedno makro
|  | Marcin Grapp DC24 | UT | 0 | 50 | 0 |  |  |  |  | uzupełnić twardoci i wytopy
|  | E 470 Ø135 x 8 S355 ≠ 16 | Rozciąganie | 0 | 110 | 0
|  | Materiał dodatkowy: OK AristoRod 69 | Zginanie | 0 | 85 | 0
|  | Metoda Spawania: 135 | Udarność | 0 | 330 | 0
|  | Norma 15613 | Twardość | 2 | 95 | 190
|  |  | Makro | 3 | 180 | 540 | start / stop/ środek spoiny
[5 empty] | Suma pozycji | 775
20 | PR 627 | Otworowa 16 | VT | 1 | 20 | 20 |  | WPS 2898 |  | 775
|  | Poz spawania PA | MT | 1 | 25 | 25
|  | Marcin Grapp DC24 | UT | 0 | 50 | 0
|  | E 470 Ø135 x 8 S355 ≠ 16 | Rozciąganie | 0 | 110 | 0
|  | Materiał dodatkowy: OK AristoRod 69 | Zginanie | 0 | 85 | 0
|  | Metoda Spawania: 135 | Udarność | 0 | 330 | 0
|  | Norma 15613 | Twardość | 2 | 95 | 190
|  |  | Makro | 3 | 180 | 540 | start / stop/ środek spoiny
[5 empty] | Suma pozycji | 775
21 | PR 628 | 8Y / 1/2Y3 | VT | 1 | 20 | 20 |  | WPS 2893 |  | 965
|  | Poz spawania PA | PT | 1 | 25 | 25
|  | Marcin Grapp DC24 | UT | 0 | 50 | 0
|  | 34CrNiMo6 QT≠ 8 S690 QL ≠ 10 | Rozciąganie | 0 | 110 | 0
|  | Materiał dodatkowy: OK AristoRod 69 | Zginanie | 0 | 85 | 0
|  | Metoda Spawania: 135 | Udarność | 0 | 330 | 0
|  | Norma 15613 | Twardość | 4 | 95 | 380
|  |  | Makro | 3 | 180 | 540 | start / stop/ środek spoiny
[5 empty] | Suma pozycji | 965
22 | PR 650 | a3 | VT | 1 | 20 | 20 |  | WPS 2893 |  | 595
|  | Poz spawania PA | MT | 1 | 25 | 25 |  |  |  |  | pozycja nie ujęta w zleceniu i kosztorysie
|  | Szydłowski Edward DC18 | UT | 0 | 50 | 0
|  | E 470 Ø135 x 8 S355JR d12 | Rozciąganie | 0 | 110 | 0 |  |  |  |  | pęknięcie na wtopieniu
|  | Materiał dodatkowy: Tigrod 12.64 | Zginanie | 0 | 85 | 0
|  | Metoda Spawania: 141 | Udarność | 0 | 330 | 0
|  | Norma 15613 | Twardość | 2 | 95 | 190
|  |  | Makro | 2 | 180 | 360 | start / stop/ środek spoiny
[5 empty] | Suma pozycji | 595
[5 empty] | Suma całość | 16845
NS Próba Robocze 1037670 - Wysłane 22-11-2022
22 | PR 629 | 1/2Y6 | VT | 1 | 20 | 20 |  | WPS 2878 |  | 595 |  | ZP 0001511957
|  | Poz spawania PA | MT | 1 | 25 | 25 |  |  |  |  | wstawić zdjęcia makr, twardości i linie badania, uzupełnić numery protokołó
|  | Szydłowski Edward DC18 | UT | 0 | 50 | 0
|  | S690 QL ≠ 8 S690 QL ≠ 8 | Rozciąganie | 0 | 110 | 0
|  | Materiał dodatkowy: OK AristoRod 69 | Zginanie | 0 | 85 | 0
|  | Metoda Spawania: 135 | Udarność | 0 | 330 | 0
|  | Norma 15613 | Twardość | 2 | 95 | 190
|  |  | Makro | 2 | 180 | 360 | start / stop/ środek spoiny
[5 empty] | Suma pozycji | 595
23 | PR 630 | 1/2Y6 | VT | 1 | 20 | 20 |  | WPS 2878 |  | 595 | wstawić zdjęcia makr, twardości i linie badania, uzupełnić numery protokołó
|  | Poz spawania PA | MT | 1 | 25 | 25
|  | Waldemar Stoba DC21 | UT | 0 | 50 | 0
|  | S690 QL ≠ 8 S690 QL ≠ 8 | Rozciąganie | 0 | 110 | 0
|  | Materiał dodatkowy: OK AristoRod 69 | Zginanie | 0 | 85 | 0
|  | Metoda Spawania: 135 | Udarność | 0 | 330 | 0
|  | Norma 15613 | Twardość | 2 | 95 | 190
|  |  | Makro | 2 | 180 | 360 | start / stop/ środek spoiny
[5 empty] | Suma pozycji | 595
[5 empty] | Suma całość | 1190
NS Próba Robocze 1170000 - Wysłane 22-11-2022 (WPQR)
24 | PR 631 | a3 | VT | 1 | 20 | 20 |  | WPS 2915 |  | 595 | WPQR 180 | ZP 0001509720 | FV/425/2022
|  | Poz spawania PA | MT | 1 | 25 | 25
|  | Szydłowski Edward DC18 | UT | 0 | 50 | 0
|  | S790 QL+QT ø230x15 S355 J2 ≠ 8 | Rozciąganie | 0 | 110 | 0
|  | Materiał dodatkowy: OK AristoRod 69 | Zginanie | 0 | 85 | 0
|  | Metoda Spawania: 135 | Udarność | 0 | 330 | 0
|  | Norma 15613 | Twardość | 2 | 95 | 190
|  |  | Makro | 2 | 180 | 360 | start / stop/ środek spoiny
[5 empty] | Suma pozycji | 595
NS Próba Robocze 1045876 - Wysłane 22-11-2022
25 | PR 632 | a2 | VT | 1 | 20 | 20 |  | WPS 2932 |  | 595 |  | ZP 0001507431
|  | Poz spawania PB | PT | 1 | 25 | 25
|  | Mirosław Retzlaff D1 | UT | 0 | 50 | 0 |  |  |  |  | do powtórki
|  | 1.4305 ø10 S355 J2G3 ≠ 12 | Rozciąganie | 0 | 110 | 0 |  |  |  |  | WPQR do wystawienia
|  | Materiał dodatkowy: Avesta P5 | Zginanie | 0 | 85 | 0
|  | Metoda Spawania: 141 | Udarność | 0 | 330 | 0
|  | Norma 15613 | Twardość | 2 | 95 | 190
|  |  | Makro | 2 | 180 | 360 | start / stop/ środek spoiny
[5 empty] | Suma pozycji | 595
26 | PR 633 | 1/2Y2 | VT | 1 | 20 | 20 |  | WPS 2932 |  | 595
|  | Poz spawania PB/PC | PT | 1 | 25 | 25
|  | Mirosław Retzlaff D1 | UT | 0 | 50 | 0
|  | 1.4305 ø10 S355 J2G3 ≠ 12 | Rozciąganie | 0 | 110 | 0 |  |  |  |  | WPQR do wystawienia
|  | Materiał dodatkowy: Avesta P5 | Zginanie | 0 | 85 | 0
|  | Metoda Spawania: 141 | Udarność | 0 | 330 | 0
|  | Norma 15613 | Twardość | 2 | 95 | 190
|  |  | Makro | 2 | 180 | 360 | start / stop/ środek spoiny
[5 empty] | Suma pozycji | 595
27 | PR 634 | 1/2Y2 | VT | 1 | 20 | 20 |  | WPS 2933 |  | 595
|  | Poz spawania PB/PC | MT | 1 | 25 | 25
|  | Mirosław Retzlaff D1 | UT | 0 | 50 | 0
|  | S355J2 ø38x8 S355 J2G3 ≠ 12 | Rozciąganie | 0 | 110 | 0 |  |  |  |  | WPQR do wystawienia
|  | Materiał dodatkowy: OK Tigrod 12.64 | Zginanie | 0 | 85 | 0
|  | Metoda Spawania: 141 | Udarność | 0 | 330 | 0
|  | Norma 15613 | Twardość | 2 | 95 | 190
|  |  | Makro | 2 | 180 | 360 | start / stop/ środek spoiny
[5 empty] | Suma pozycji | 595 | [5 empty] | 18630
[5 empty] | Suma całość | 1785 |  |  | 21010 | 18630
Próba Robocze 1037671 - Wysłane 28.11.2022
1 | PR 635 | 1/2Y 8 | VT | 1 | 20 | 20 |  | WPS |  | 595 |  | ZP
|  | Poz spawania PA | MT | 1 | 25 | 25 |  |  |  |  | makro ok 30.12.2022
|  | Adrian Marcinkowski D38 | UT | 0 | 50 | 0
|  | S690QL ≠ 8 DCAB 600E ≠ 25 | Rozciąganie | 0 | 110 | 0
|  | Materiał dodatkowy: OK AristoRod69 | Zginanie | 0 | 85 | 0
|  | Metoda Spawania: 135 | Udarność | 0 | 330 | 0
|  | Norma 15613 | Twardość | 2 | 95 | 190
|  |  | Makro | 2 | 180 | 360 | start / stop/ środek spoiny
[5 empty] | Suma pozycji | 595
2 | PR 636 | 1/2Y 6 / a3 | VT | 1 | 20 | 20 |  | WPS |  | 595
|  | Poz spawania PA | MT | 1 | 25 | 25 |  |  |  |  | makro ok 30.12.2022
|  | Adrian Marcinkowski D38 | UT | 0 | 50 | 0
|  | S690QL ≠ 8 S690 QL ≠ 70 | Rozciąganie | 0 | 110 | 0
|  | Materiał dodatkowy: OK AristoRod69 | Zginanie | 0 | 85 | 0
|  | Metoda Spawania: 135 | Udarność | 0 | 330 | 0
|  | Norma 15613 | Twardość | 2 | 95 | 190
|  |  | Makro | 2 | 180 | 360 | start / stop/ środek spoiny
[5 empty] | Suma pozycji | 595
3 | PR 637 | 1/2Y3 | VT | 1 | 20 | 20 |  | WPS |  | 595
|  | Poz spawania PA/PB | MT | 1 | 25 | 25
|  | Adrian Marcinkowski D38 | UT | 0 | 50 | 0
|  | S690QL ≠ 8 S235JRG2 ≠ 10 | Rozciąganie | 0 | 110 | 0
|  | Materiał dodatkowy: OK AristoRod69 | Zginanie | 0 | 85 | 0
|  | Metoda Spawania: 135 | Udarność | 0 | 330 | 0
|  | Norma 15613 | Twardość | 2 | 95 | 190
|  |  | Makro | 2 | 180 | 360 | start / stop/ środek spoiny
[5 empty] | Suma pozycji | 595
4 | PR 638 | 1/2Y6 | VT | 1 | 20 | 20 |  | WPS 2878 |  | 595
|  | Poz spawania PA | MT | 1 | 25 | 25
|  | Adrian Marcinkowski D38 | UT | 0 | 50 | 0
|  | S690 QL ≠ 8 S690 QL ≠ 8 | Rozciąganie | 0 | 110 | 0
|  | Adrian Marcinkowski D38 | Zginanie | 0 | 85 | 0
|  | Metoda Spawania: 135 | Udarność | 0 | 330 | 0
|  | Norma 15613 | Twardość | 2 | 95 | 190
|  |  | Makro | 2 | 180 | 360 | start / stop/ środek spoiny
[5 empty] | Suma pozycji | 595
5 | PR 639 | 1/2Y 8 | VT | 1 | 20 | 20 |  | WPS |  | 595
|  | Poz spawania PA | MT | 1 | 25 | 25 |  |  |  |  | makro ok 30.12.2022
|  | Waldemar Stoba DC21 | UT | 0 | 50 | 0
|  | S690QL ≠ 8 DCAB 600E ≠ 25 | Rozciąganie | 0 | 110 | 0
|  | Materiał dodatkowy: OK AristoRod69 | Zginanie | 0 | 85 | 0
|  | Metoda Spawania: 135 | Udarność | 0 | 330 | 0
|  | Norma 15613 | Twardość | 2 | 95 | 190
|  |  | Makro | 2 | 180 | 360 | start / stop/ środek spoiny
[5 empty] | Suma pozycji | 595
6 | PR 640 | 1/2Y 6 / a3 | VT | 1 | 20 | 20 |  | WPS |  | 595 | makro ok 30.12.2022
|  | Poz spawania PA | MT | 1 | 25 | 25
|  | Waldemar Stoba DC21 | UT | 0 | 50 | 0
|  | S690QL ≠ 8 S690 QL ≠ 70 | Rozciąganie | 0 | 110 | 0
|  | Materiał dodatkowy: OK AristoRod69 | Zginanie | 0 | 85 | 0
|  | Metoda Spawania: 135 | Udarność | 0 | 330 | 0
|  | Norma 15613 | Twardość | 2 | 95 | 190
|  |  | Makro | 2 | 180 | 360 | start / stop/ środek spoiny
[5 empty] | Suma pozycji | 595
7 | PR 641 | 1/2Y3 | VT | 1 | 20 | 20 |  | WPS |  | 595
|  | Poz spawania PA/PB | MT | 1 | 25 | 25
|  | Waldemar Stoba DC21 | UT | 0 | 50 | 0
|  | S690QL ≠ 8 S235JRG2 ≠ 10 | Rozciąganie | 0 | 110 | 0
|  | Materiał dodatkowy: OK AristoRod69 | Zginanie | 0 | 85 | 0
|  | Metoda Spawania: 135 | Udarność | 0 | 330 | 0
|  | Norma 15613 | Twardość | 2 | 95 | 190
|  |  | Makro | 2 | 180 | 360 | start / stop/ środek spoiny
[5 empty] | Suma pozycji | 595
8 | PR 642 | 1/2Y 8 | VT | 1 | 20 | 20 |  | WPS |  | 595
|  | Poz spawania PA | MT | 1 | 25 | 25
|  | Edward Szydlowski DC18 | UT | 0 | 50 | 0
|  | S690QL ≠ 8 DCAB 600E ≠ 25 | Rozciąganie | 0 | 110 | 0
|  | Materiał dodatkowy: OK AristoRod69 | Zginanie | 0 | 85 | 0
|  | Metoda Spawania: 135 | Udarność | 0 | 330 | 0
|  | Norma 15613 | Twardość | 2 | 95 | 190
|  |  | Makro | 2 | 180 | 360 | start / stop/ środek spoiny
[5 empty] | Suma pozycji | 595
9 | PR 643 | 1/2Y 6 / a3 | VT | 1 | 20 | 20 |  | WPS |  | 595
|  | Poz spawania PA | MT | 1 | 25 | 25
|  | Edward Szydlowski DC18 | UT | 0 | 50 | 0
|  | S690QL ≠ 8 S690 QL ≠ 70 | Rozciąganie | 0 | 110 | 0 |  |  |  |  | makro ok 30.12.2022
|  | Materiał dodatkowy: OK AristoRod69 | Zginanie | 0 | 85 | 0
|  | Metoda Spawania: 135 | Udarność | 0 | 330 | 0
|  | Norma 15613 | Twardość | 2 | 95 | 190
|  |  | Makro | 2 | 180 | 360 | start / stop/ środek spoiny
[5 empty] | Suma pozycji | 595
10 | PR 644 | 1/2Y3 | VT | 1 | 20 | 20 |  | WPS |  | 595
|  | Poz spawania PA/PB | MT | 1 | 25 | 25
|  | Edward Szydlowski DC18 | UT | 0 | 50 | 0
|  | S690QL ≠ 8 S235JRG2 ≠ 10 | Rozciąganie | 0 | 110 | 0
|  | Materiał dodatkowy: OK AristoRod69 | Zginanie | 0 | 85 | 0
|  | Metoda Spawania: 135 | Udarność | 0 | 330 | 0
|  | Norma 15613 | Twardość | 2 | 95 | 190
|  |  | Makro | 2 | 180 | 360 | start / stop/ środek spoiny
[5 empty] | Suma pozycji | 595
[5 empty] | Suma pozycji | 5950
Próba Robocze 1169934-C - Wysłane 30.11.2022 | [11 empty] | ZP 0001514393
1 | PR 645 | 1/2Y 6 | VT | 1 | 20 | 20 |  | WPS 2879 |  | 775
|  | Poz spawania PA | MT | 1 | 25 | 25
|  | Paweł Gregorek D8 | UT | 0 | 50 | 0
|  | E590K2+ QT d145x15 S355J2 ≠ 11 | Rozciąganie | 0 | 110 | 0
|  | Materiał dodatkowy: OK AristoRod69 | Zginanie | 0 | 85 | 0
|  | Metoda Spawania: 135 | Udarność | 0 | 330 | 0
|  | Norma 15613 | Twardość | 2 | 95 | 190
|  |  | Makro | 3 | 180 | 540 | start / stop/ środek spoiny
[5 empty] | Suma pozycji | 775
2 | PR 646 | 16 otworowa | VT | 1 | 20 | 20 |  | WPS 2879 |  | 775
|  | Poz spawania PA | MT | 1 | 25 | 25
|  | Paweł Gregorek D8 | UT | 0 | 50 | 0
|  | E590K2+ QT d145x15 S355J2 ≠ 11 | Rozciąganie | 0 | 110 | 0
|  | Materiał dodatkowy: OK AristoRod69 | Zginanie | 0 | 85 | 0
|  | Metoda Spawania: 135 | Udarność | 0 | 330 | 0
|  | Norma 15613 | Twardość | 2 | 95 | 190
|  |  | Makro | 3 | 180 | 540 | start / stop/ środek spoiny
[5 empty] | Suma pozycji | 775
3 | PR 647 | 1/2Y 6 | VT | 1 | 20 | 20 |  | WPS 2879 |  | 775
|  | Poz spawania PA | MT | 1 | 25 | 25
|  | Ireneusz Dampc DC20 | UT | 0 | 50 | 0
|  | E590K2+ QT d145x15 S355J2 ≠ 11 | Rozciąganie | 0 | 110 | 0
|  | Materiał dodatkowy: OK AristoRod69 | Zginanie | 0 | 85 | 0
|  | Metoda Spawania: 135 | Udarność | 0 | 330 | 0
|  | Norma 15613 | Twardość | 2 | 95 | 190
|  |  | Makro | 3 | 180 | 540 | start / stop/ środek spoiny
[5 empty] | Suma pozycji | 775
4 | PR 648 | 16 otworowa | VT | 1 | 20 | 20 |  | WPS 2879 |  | 775
|  | Poz spawania PA | MT | 1 | 25 | 25
|  | Ireneusz Dampc DC20 | UT | 0 | 50 | 0
|  | E590K2+ QT d145x15 S355J2 ≠ 11 | Rozciąganie | 0 | 110 | 0
|  | Materiał dodatkowy: OK AristoRod69 | Zginanie | 0 | 85 | 0
|  | Metoda Spawania: 135 | Udarność | 0 | 330 | 0
|  | Norma 15613 | Twardość | 2 | 95 | 190
|  |  | Makro | 3 | 180 | 540 | start / stop/ środek spoiny
[5 empty] | Suma pozycji | 775
[5 empty] | Suma pozycji | 25730
NS Próba Robocze 1170165 - Wysłane 01-12-2022
24 | PR 649 | BW 18 | VT | 0 | 20 | 0 |  | WPS R84 |  | 3330
|  | Poz spawania PA | MT | 0 | 25 | 0
|  | Adam Kwiatkowski DC-23 | UT | 0 | 50 | 0
|  | E460K2+N ø184x24,45 DCAB 500D ø184x20 | Rozciąganie | 4 | 150 | 600
|  | Materiał dodatkowy: Boehler Diamondspark 700MC | Zginanie | 4 | 150 | 600
|  | Metoda Spawania: 138 | Udarność | 3 | 330 | 990 | spoina + mat odlew + rura
|  | Norma 15613 / 15085 / DVS 1621 | Twardość | 2 | 120 | 240
|  |  | Makro | 3 | 300 | 900 | start / stop/ środek spoiny
[5 empty] | Suma pozycji | 3330
NS Próba Robocze 1169929 - Wysłane 22-11-2022
1 | PR 650 | a3 | VT | 1 | 20 | 20 |  | WPS 2899 |  | 595
|  | Poz spawania PB | MT | 1 | 25 | 25
|  | Szydłowski Edward DC18 | UT | 0 | 50 | 0
|  | E 470 Ø135 x 8 S355JR d12 | Rozciąganie | 0 | 110 | 0
|  | Materiał dodatkowy: Tigrod 12.64 | Zginanie | 0 | 85 | 0
|  | Metoda Spawania: 141 | Udarność | 0 | 330 | 0
|  | Norma 15613 | Twardość | 2 | 95 | 190
|  |  | Makro | 2 | 180 | 360 | start / stop/ środek spoiny
[5 empty] | Suma pozycji | 595
NS Próba Robocze 1167095-C - Wysłane 02-12-2022
1 | PR 651 | Y3 | VT | 1 | 20 | 20 |  | WPS 2873 |  | 595
|  | Poz spawania PB | MT | 1 | 25 | 25
|  | Szydłowski Edward DC18 | UT | 0 | 50 | 0
|  | S690QL #49 heat: 313537 S690QL #8 | Rozciąganie | 0 | 110 | 0
|  | Materiał dodatkowy: OK AristoRod69 | Zginanie | 0 | 85 | 0
|  | Metoda Spawania: 135 | Udarność | 0 | 330 | 0
|  | Norma 15613 | Twardość | 2 | 95 | 190
|  |  | Makro | 2 | 180 | 360 | start / stop/ środek spoiny
[5 empty] | Suma pozycji | 595
2 | PR 652 | Y3 | VT | 1 | 20 | 20 |  | WPS 2873 |  | 595
|  | Poz spawania PB | MT | 1 | 25 | 25
|  | Waldemar Stoba DC21 | UT | 0 | 50 | 0
|  | S690QL #49 heat: 313537 S690QL #8 | Rozciąganie | 0 | 110 | 0
|  | Materiał dodatkowy: OK AristoRod69 | Zginanie | 0 | 85 | 0
|  | Metoda Spawania: 135 | Udarność | 0 | 330 | 0
|  | Norma 15613 | Twardość | 2 | 95 | 190
|  |  | Makro | 2 | 180 | 360 | start / stop/ środek spoiny
[5 empty] | Suma pozycji | 595
[5 empty] | Suma pozycji | 1190
NS Próba Robocze 1173139 - Wysłane 02-12-2022
1 | PR 653 | 1/2Y3+a4 | VT | 1 | 20 | 20 |  | WPS 2880 |  | 595
|  | Poz spawania PB | MT | 1 | 25 | 25
|  | Marcin Grapp DC-24 | UT | 0 | 50 | 0
|  | DCAB600D #32 S355J2+N Ø16 | Rozciąganie | 0 | 110 | 0
|  | Materiał dodatkowy: ER 100 S-G (CEWELD) | Zginanie | 0 | 85 | 0
|  | Metoda Spawania: 141 | Udarność | 0 | 330 | 0
|  | Norma 15613 | Twardość | 2 | 95 | 190
|  |  | Makro | 2 | 180 | 360 | start / stop/ środek spoiny
[5 empty] | Suma pozycji | 595
2 | PR 654 | 1/2Y3+a4 | VT | 1 | 20 | 20 |  | WPS 2880 |  | 595
|  | Poz spawania PB | MT | 1 | 25 | 25
|  | Janusz Browarczyk D37 | UT | 0 | 50 | 0
|  | DCAB600D #32 S355J2+N Ø16 | Rozciąganie | 0 | 110 | 0
|  | Materiał dodatkowy: ER 100 S-G (CEWELD) | Zginanie | 0 | 85 | 0
|  | Metoda Spawania: 141 | Udarność | 0 | 330 | 0
|  | Norma 15613 | Twardość | 2 | 95 | 190
|  |  | Makro | 2 | 180 | 360 | start / stop/ środek spoiny
[5 empty] | Suma pozycji | 595
[5 empty] | Suma pozycji | 1190
NS Próba Robocze 1108878-C- Wysłane 02-12-2022
1 | PR 655 | 1/2Y6 | VT | 1 | 20 | 20 |  | WPS 129-DC |  | 595
|  | Poz spawania PB | MT | 1 | 25 | 25
|  | Waldemar Stoba DC21 | UT | 0 | 50 | 0
|  | Ovako 280 Ø58 Weldox 700E #8 | Rozciąganie | 0 | 110 | 0
|  | Materiał dodatkowy: X70-IG(Bohler) | Zginanie | 0 | 85 | 0
|  | Metoda Spawania: 135 | Udarność | 0 | 330 | 0
|  | Norma 15613 | Twardość | 2 | 95 | 190
|  |  | Makro | 2 | 180 | 360 | start / stop/ środek spoiny
[5 empty] | Suma pozycji | 595
2 | PR 656 | 1/2Y6 | VT | 1 | 20 | 20 |  | WPS 129-DC |  | 595
|  | Poz spawania PB | MT | 1 | 25 | 25
|  | Waldemar Stoba DC21 | UT | 0 | 50 | 0
|  | Ovako 280 Ø58 Weldox 960E #8 | Rozciąganie | 0 | 110 | 0
|  | Materiał dodatkowy: X70-IG(Bohler) | Zginanie | 0 | 85 | 0
|  | Metoda Spawania: 135 | Udarność | 0 | 330 | 0
|  | Norma 15613 | Twardość | 2 | 95 | 190
|  |  | Makro | 2 | 180 | 360 | start / stop/ środek spoiny
[5 empty] | Suma pozycji | 595
4 | PR 657 | 1/2V6 | VT | 1 | 20 | 20 |  | WPS 130-DC |  | 595
|  | Poz spawania PB | MT | 1 | 25 | 25
|  | Waldemar Stoba DC21 | UT | 0 | 50 | 0
|  | Weldox 700E #8 Weldox 700E #6 | Rozciąganie | 0 | 110 | 0
|  | Materiał dodatkowy: X70-IG(Bohler) | Zginanie | 0 | 85 | 0
|  | Metoda Spawania: 135 | Udarność | 0 | 330 | 0
|  | Norma 15613 | Twardość | 2 | 95 | 190
|  |  | Makro | 2 | 180 | 360 | start / stop/ środek spoiny
[5 empty] | Suma pozycji | 595
5 | PR 658 | 1/2V6 + 1/2Y4 | VT | 1 | 20 | 20 |  | WPS 130-DC + 135-DC |  | 595
|  | Poz spawania PB | MT | 1 | 25 | 25
|  | Waldemar Stoba DC21 | UT | 0 | 50 | 0
|  | Weldox 960E #12 Weldox 700E #6 | Rozciąganie | 0 | 110 | 0
|  | Materiał dodatkowy: X70-IG(Bohler) | Zginanie | 0 | 85 | 0
|  | Metoda Spawania: 135 | Udarność | 0 | 330 | 0
|  | Norma 15613 | Twardość | 2 | 95 | 190
|  |  | Makro | 2 | 180 | 360 | start / stop/ środek spoiny
[5 empty] | Suma pozycji | 595
6 | PR 659 | 1/2V8+a2,5 | VT | 1 | 20 | 20 |  | WPS 131-DC |  | 595
|  | Poz spawania PB | MT | 1 | 25 | 25
|  | Waldemar Stoba DC21 | UT | 0 | 50 | 0
|  | Weldox 960E #12 Weldox 700E #8 | Rozciąganie | 0 | 110 | 0
|  | Materiał dodatkowy: X70-IG(Bohler) | Zginanie | 0 | 85 | 0
|  | Metoda Spawania: 135 | Udarność | 0 | 330 | 0
|  | Norma 15613 | Twardość | 2 | 95 | 190
|  |  | Makro | 2 | 180 | 360 | start / stop/ środek spoiny
[5 empty] | Suma pozycji | 595
7 | PR 660 | 1/2Y6 | VT | 1 | 20 | 20 |  | WPS 137-DC |  | 595
|  | Poz spawania PB | MT | 1 | 25 | 25
|  | Waldemar Stoba DC21 | UT | 0 | 50 | 0
|  | Weldox 960E #12 Weldox 960E #4 | Rozciąganie | 0 | 110 | 0
|  | Materiał dodatkowy: X70-IG(Bohler) | Zginanie | 0 | 85 | 0
|  | Metoda Spawania: 135 | Udarność | 0 | 330 | 0
|  | Norma 15613 | Twardość | 2 | 95 | 190
|  |  | Makro | 2 | 180 | 360 | start / stop/ środek spoiny
[5 empty] | Suma pozycji | 595
[5 empty] | SUMA: | 3570
NS Próba Robocze 1169929 - Powt. Wysłane 19-12-2022
4 | PR 611 | 1/2Y6 | VT | 0 | 20 | 0 |  | WPS 2896 |  | 730
|  | Poz spawania PA | MT | 0 | 25 | 0
|  | Mirosław Retzlaff D1 | UT | 0 | 50 | 0
|  | S500 MCD ≠ 8 S500 MCD ≠ 8 | Rozciąganie | 0 | 110 | 0
|  | Materiał dodatkowy: OK AristoRod 69 | Zginanie | 0 | 85 | 0
|  | Metoda Spawania: 135 | Udarność | 0 | 330 | 0
|  | Norma 15613 | Twardość | 2 | 95 | 190
|  |  | Makro | 3 | 180 | 540 | start / stop/ środek spoiny
[5 empty] | Suma pozycji | 730
5 | PR 612 | 1/2 6I ך I | VT | 0 | 20 | 0 |  | WPS 2897 |  | 730
|  | Poz spawania PA | MT | 0 | 25 | 0
|  | Mirosław Retzlaff D1 | UT | 0 | 50 | 0
|  | E 470 Ø135 x 8 S355 ≠ 16 | Rozciąganie | 0 | 110 | 0
|  | Materiał dodatkowy: OK AristoRod 69 | Zginanie | 0 | 85 | 0
|  | Metoda Spawania: 135 | Udarność | 0 | 330 | 0
|  | Norma 15613 | Twardość | 2 | 95 | 190
|  |  | Makro | 3 | 180 | 540 | start / stop/ środek spoiny
[5 empty] | Suma pozycji | 730
6 | PR 613 | Otworowa 16 | VT | 0 | 20 | 0 |  | WPS 2898 |  | 730
|  | Poz spawania PA | MT | 0 | 25 | 0
|  | Mirosław Retzlaff D1 | UT | 0 | 50 | 0
|  | E 470 Ø135 x 8 S355 ≠ 16 | Rozciąganie | 0 | 110 | 0
|  | Materiał dodatkowy: OK AristoRod 69 | Zginanie | 0 | 85 | 0
|  | Metoda Spawania: 135 | Udarność | 0 | 330 | 0
|  | Norma 15613 | Twardość | 2 | 95 | 190
|  |  | Makro | 3 | 180 | 540 | start / stop/ środek spoiny
[5 empty] | Suma pozycji | 730
7 | PR 614 | 8Y / 1/2Y3 | VT | 0 | 20 | 0 |  | WPS 2893 |  | 920
|  | Poz spawania PA | PT | 0 | 25 | 0
|  | Mirosław Retzlaff D1 | UT | 0 | 50 | 0
|  | 34CrNiMo6 QT≠ 8 S690 QL ≠ 10 | Rozciąganie | 0 | 110 | 0
|  | Materiał dodatkowy: OK AristoRod 69 | Zginanie | 0 | 85 | 0
|  | Metoda Spawania: 135 | Udarność | 0 | 330 | 0
|  | Norma 15613 | Twardość | 4 | 95 | 380
|  |  | Makro | 3 | 180 | 540 | start / stop/ środek spoiny
[5 empty] | Suma pozycji | 920
8 | PR 615 | 1/2Y8 | VT | 0 | 20 | 0 |  | WPS 2895 |  | 730
|  | Poz spawania PA | MT | 0 | 25 | 0
|  | Cezary Pryczkowski D1 | UT | 0 | 50 | 0
|  | E 470 Ø135 x 8 S690 QL ≠ 10 | Rozciąganie | 0 | 110 | 0
|  | Materiał dodatkowy: OK AristoRod 69 | Zginanie | 0 | 85 | 0
|  | Metoda Spawania: 135 | Udarność | 0 | 330 | 0
|  | Norma 15613 | Twardość | 2 | 95 | 190
|  |  | Makro | 3 | 180 | 540 | start / stop/ środek spoiny
[5 empty] | Suma pozycji | 730
9 | PR 616 | 1/2Y5 | VT | 0 | 20 | 0 |  | WPS 2892 |  | 730
|  | Poz spawania PA | MT | 0 | 25 | 0
|  | Cezary Pryczkowski D1 | UT | 0 | 50 | 0
|  | E 470 Ø135 x 8 S500 MCD ≠ 8 | Rozciąganie | 0 | 110 | 0
|  | Materiał dodatkowy: OK AristoRod 69 | Zginanie | 0 | 85 | 0
|  | Metoda Spawania: 135 | Udarność | 0 | 330 | 0
|  | Norma 15613 | Twardość | 2 | 95 | 190
|  |  | Makro | 3 | 180 | 540 | start / stop/ środek spoiny
[5 empty] | Suma pozycji | 730
10 | PR 617 | 1/2Y8 | VT | 0 | 20 | 0 |  | WPS 2895 |  | 730
|  | Poz spawania PA | MT | 0 | 25 | 0
|  | Cezary Pryczkowski D1 | UT | 0 | 50 | 0
|  | S690 QL ≠ 10 S500 MCD ≠ 8 | Rozciąganie | 0 | 110 | 0
|  | Materiał dodatkowy: OK AristoRod 69 | Zginanie | 0 | 85 | 0
|  | Metoda Spawania: 135 | Udarność | 0 | 330 | 0
|  | Norma 15613 | Twardość | 2 | 95 | 190
|  |  | Makro | 3 | 180 | 540 | start / stop/ środek spoiny
[5 empty] | Suma pozycji | 730
11 | PR 618 | 1/2Y6 | VT | 0 | 20 | 0 |  | WPS 2896 |  | 730
|  | Poz spawania PA | MT | 0 | 25 | 0
|  | Cezary Pryczkowski D1 | UT | 0 | 50 | 0
|  | S500 MCD ≠ 8 S500 MCD ≠ 8 | Rozciąganie | 0 | 110 | 0
|  | Materiał dodatkowy: OK AristoRod 69 | Zginanie | 0 | 85 | 0
|  | Metoda Spawania: 135 | Udarność | 0 | 330 | 0
|  | Norma 15613 | Twardość | 2 | 95 | 190
|  |  | Makro | 3 | 180 | 540 | start / stop/ środek spoiny
[5 empty] | Suma pozycji | 730
12 | PR 619 | 1/2 6I ך I | VT | 0 | 20 | 0 |  | WPS 2897 |  | 730
|  | Poz spawania PA | MT | 0 | 25 | 0
|  | Cezary Pryczkowski D1 | UT | 0 | 50 | 0
|  | E 470 Ø135 x 8 S355 ≠ 16 | Rozciąganie | 0 | 110 | 0
|  | Materiał dodatkowy: OK AristoRod 69 | Zginanie | 0 | 85 | 0
|  | Metoda Spawania: 135 | Udarność | 0 | 330 | 0
|  | Norma 15613 | Twardość | 2 | 95 | 190
|  |  | Makro | 3 | 180 | 540 | start / stop/ środek spoiny
[5 empty] | Suma pozycji | 730
13 | PR 620 | Otworowa 16 | VT | 0 | 20 | 0 |  | WPS 2898 |  | 730
|  | Poz spawania PA | MT | 0 | 25 | 0
|  | Cezary Pryczkowski D1 | UT | 0 | 50 | 0
|  | E 470 Ø135 x 8 S355 ≠ 16 | Rozciąganie | 0 | 110 | 0
|  | Materiał dodatkowy: OK AristoRod 69 | Zginanie | 0 | 85 | 0
|  | Metoda Spawania: 135 | Udarność | 0 | 330 | 0
|  | Norma 15613 | Twardość | 2 | 95 | 190
|  |  | Makro | 3 | 180 | 540 | start / stop/ środek spoiny
[5 empty] | Suma pozycji | 730
14 | PR 621 | 8Y / 1/2Y3 | VT | 0 | 20 | 0 |  | WPS 2893 |  | 920
|  | Poz spawania PA | PT | 0 | 25 | 0
|  | Cezary Pryczkowski D1 | UT | 0 | 50 | 0
|  | 34CrNiMo6 QT≠ 8 S690 QL ≠ 10 | Rozciąganie | 0 | 110 | 0
|  | Materiał dodatkowy: OK AristoRod 69 | Zginanie | 0 | 85 | 0
|  | Metoda Spawania: 135 | Udarność | 0 | 330 | 0
|  | Norma 15613 | Twardość | 4 | 95 | 380
|  |  | Makro | 3 | 180 | 540 | start / stop/ środek spoiny
[5 empty] | Suma pozycji | 920
15 | PR 622 | a3 | VT | 0 | 20 | 0 |  | WPS 2893 |  | 550
|  | Poz spawania PA | MT | 0 | 25 | 0
|  | Cezary Pryczkowski D1 | UT | 0 | 50 | 0
|  | E 470 Ø135 x 8 S355JR d12 | Rozciąganie | 0 | 110 | 0
|  | Materiał dodatkowy: Tigrod 12.64 | Zginanie | 0 | 85 | 0
|  | Metoda Spawania: 141 | Udarność | 0 | 330 | 0
|  | Norma 15613 | Twardość | 2 | 95 | 190
|  |  | Makro | 2 | 180 | 360 | start / stop/ środek spoiny
[5 empty] | Suma pozycji | 550
[6 empty] | 8230 | TENSLAB
NS Próba Robocze 1183617-C - Wysłane 20-12-2022
1 | PR 661 | 1/2Y15 | VT | 1 | 20 | 20 |  | WPS 2953 |  | 595
|  | Poz spawania PB | MT | 1 | 25 | 25
|  | Waldemar Stoba DC21 | UT | 0 | 50 | 0
|  | S355J2G3 #30 E460K2 +N Ø145x15,5 | Rozciąganie | 0 | 110 | 0
|  | Materiał dodatkowy: Fluxofil M42 | Zginanie | 0 | 85 | 0
|  | Metoda Spawania: 138 | Udarność | 0 | 330 | 0
|  | Norma 15613 | Twardość | 2 | 95 | 190
|  |  | Makro | 2 | 180 | 360 | start / stop/ środek spoiny
[5 empty] | Suma pozycji | 595
2 | PR 662 | 1/2Y15 | VT | 1 | 20 | 20 |  | WPS 2953 |  | 595
|  | Poz spawania PB | MT | 1 | 25 | 25
|  | Adrian Marcinkowski D38 | UT | 0 | 50 | 0
|  | S355J2G3 #30 E460K2 +N Ø145x15,5 | Rozciąganie | 0 | 110 | 0
|  | Materiał dodatkowy: Fluxofil M42 | Zginanie | 0 | 85 | 0
|  | Metoda Spawania: 138 | Udarność | 0 | 330 | 0
|  | Norma 15613 | Twardość | 2 | 95 | 190
|  |  | Makro | 2 | 180 | 360 | start / stop/ środek spoiny
[5 empty] | Suma pozycji | 595
[5 empty] | Suma pozycji | 1190
NS Próba Robocze 1174128-C - Wysłane 29-12-2022
1 | PR 663 | 1/2Y10 | VT | 0 | 20 | 0 |  |  |  | 640
|  | Poz spawania PA | MT | 0 | 25 | 0
|  | Waldemar Stoba DC21 | UT | 0 | 50 | 0
|  | S355J2G3 #40 heat: 261516-2 G18NiMoCr3-6 + QT #20 heat: 19331,2 | Rozciąganie | 0 | 110 | 0
|  | Materiał dodatkowy: Fluxofil M42 | Zginanie | 0 | 85 | 0
|  | Metoda Spawania: 138 | Udarność | 0 | 330 | 0
|  | Norma 15613 | Twardość | 2 | 110 | 220
|  |  | Makro | 2 | 210 | 420 | start / stop/ środek spoiny
[5 empty] | Suma pozycji | 640
2 | PR 664 | a4 | VT | 1 | 20 | 20 |  |  |  | 685
|  | Poz spawania PB | MT | 1 | 25 | 25
|  | Waldemar Stoba DC21 | UT | 0 | 50 | 0
|  | S355J2G3 #40 heat: 261516-2 G18NiMoCr3-6 + QT #20 heat: 19331,2 | Rozciąganie | 0 | 110 | 0
|  | Materiał dodatkowy: Fluxofil M42 | Zginanie | 0 | 85 | 0
|  | Metoda Spawania: 138 | Udarność | 0 | 330 | 0
|  | Norma 15613 | Twardość | 2 | 110 | 220
|  |  | Makro | 2 | 210 | 420 | start / stop/ środek spoiny
[5 empty] | Suma pozycji | 685
3 | PR 665 | a3,5 | VT | 0 | 20 | 0 |  |  |  | 640
|  | Poz spawania PB | MT | 0 | 25 | 0
|  | Waldemar Stoba DC21 | UT | 0 | 50 | 0
|  | 1.4301 Ø25x7,5 G18NiMoCr3-6 + QT #20 heat: 19331,2 | Rozciąganie | 0 | 110 | 0
|  | Materiał dodatkowy: ESAB OK 67.70 Ø3,2 | Zginanie | 0 | 85 | 0
|  | Metoda Spawania: 111 | Udarność | 0 | 330 | 0
|  | Norma 15613 | Twardość | 2 | 110 | 220
|  |  | Makro | 2 | 210 | 420 | start / stop/ środek spoiny
[5 empty] | Suma pozycji | 640
[5 empty] | Suma Całość | 1965
NS Próba Robocze 13-54240 - Wysłane …......
1 | PR 663 | 1/2 5Y | VT | 0 | 20 | 0 |  |  |  | 640
|  | Poz spawania PA | MT | 0 | 25 | 0
|  |  | UT | 0 | 50 | 0
|  | S355J2G3 #25 heat: C45E d14 heat: | Rozciąganie | 0 | 110 | 0
|  | Materiał dodatkowy: OK Tigrod 12.64 | Zginanie | 0 | 85 | 0
|  | Metoda Spawania: 135 | Udarność | 0 | 330 | 0
|  | Norma 15613 | Twardość | 2 | 110 | 220
|  |  | Makro | 2 | 210 | 420 | start / stop/ środek spoiny
[5 empty] | Suma pozycji | 640
[5 empty] | Suma Całość | 640