## Arkusz1
OK Tigrod 12.64 (ESAB)
heat number | date of receive
numer wytopu | data przyjęcia
PVS10545507 | 2018-04-04

## Mat. dodatkowe 2022
Lp | Gatunek | Średnica | Wytop | kg | data wystwienia
1 | OK AristoRod 69 | 1,0 | PVV41056630B | 18
2 | OK AristoRod 69 | 1,0 | PVV18320032B | 18
3 | OK Autrod 308LSi | 1,0 | PVS025501780 | 15
4 | OK Autrod 309LSi | 1,0 | PVS067733490 | 15
5 | OK Autrod 316LSi | 1,0 | PV6035440580 | 15
6 | OK NiFe-CI | 2,5 | SBU3410217
7 | BÖHLER X 70-IG | 1,0 | 106428 | 432
8 | BÖHLER X 70-IG | 1,0 | 106395 | 126
9 | FLUXOFIL M 42 | 1,2 | C3FC202108
10 | BÖHLER X 70-IG | 1,0 | 106428 | 432
11 | BÖHLER X 70-IG | 1,0 | 106395 | 126
12 | FLUXOFIL M 42 | 1,2 | M1FC214296
13 | OK 67.70 | 2,5 | SBV3610150 | 102
14 | OK 67.70 | 2,5 | SBW1010610 | 102
15 | OK AristoRod 69 | 1,0 | PVW0311448 | 1008 | 2022-02-28
16 | OK Autrod 12.64 | 1,0 | PVV43668887 |  | 2022-07-11
17 | OK Autrod 12.56 | 1,0 | PV614039879X |  | 2017-01-18
18 | OK Tigrod 316LSi | 2,0 | PVW0610748 |  | 2022-10-03
18 | Diamondspark 700MC | 1,2 | 1002812 | 500
19 | OK NiFe-Cl | 2,5 | SBW0510047 |  | 2022-10-14
20 | OK Tigrod 316LSi | 2,0 | PVW0610748 |  | 2022-10-19
21 | OK 67.70 | 2,5 | SBW1312650 |  | 2022-12-01
22 | Ceweld ER 100 S-G | 2,0 | 210344 |  | 2022-12-01
23 | OK AristoRod 69 | 1,0 | PVW3711511 | 1008 | 2022-12-13
24 | OK 67.70 | 3,2 | SBV3210182 |  | 2022-12-13
25 | OK Autrod 12.64 | 1,0 | PVW4410178 |  | 2022-12-13
26 | Diamondspark 700MC | 1,2 | 1027312 |  | 2022-12-13
27 | Diamondspark 700MC | 1,2 | 1030612 |  | 2022-12-13
28 | FLUXOFIL M 42 | 1,2 | MF1FC224307 |  | 2022-12-22
29 | OK AristoRod 69 | 1,0 | PVW3711511 |  | 2023-02-09
30 | OK 67.70 | 3,2 | SBW1111323 |  | 2023-02-09
31 | OK 67.70 | 2,5 | SBW3411082 |  | 2023-02-15
32 | OK 48.00 | 2,5 | SBW4312621 |  | 2023-02-15
33 | OK 48.00 | 3,2 | SFW4812388 |  | 2023-02-15
34 | Diamondspark 700MC | 1,2 | 1027212 |  | 2023-03-10
35 | OK Tigrod 4047 | 2,4 | RBW4300916 |  | 2023-03-10

## lista list
Druty spawalnicze lista / welding consumables list - Dellner Sp. z o.o.
Nadzór: | Adam Mierzwa
Data aktualizacji | 15.02.2017
welding proc. acc. EN | diameter [mm] | welding consumables | acc. EN | 3.1 cert. acc. EN 10204 | DB cert. | pack [kg]
metoda spaw. wg EN | średnica [mm] | drut spawalniczy | wg. EN | 3.1 cert. wg EN 10204 | DB cert. | opakowanie [kg]
135 | 1,0; 1,2 | OK Autrod 12.64 (ESAB) | EN ISO 14341-A-G 46 3 M21 4Si1 | X | 42.039.11 | 18
135 | 1,0 | EMK 8 (Böhler) | EN ISO 14341-A-G 46 4 M21 4Si1 | X | 42.132.82 | 18
141 | 2,4 | OK Tigrod 13.08 (ESAB) | EN ISO 636-B: W 55 3 W4 M31 | X |  | 5
141 | 1,6; 2,0; 2,4 | OK Tigrod 12.64 (ESAB) | EN ISO 636-A: W 46 3 4Si1 | X |  | 5
135 | 1,0 | OK Aristorod 13.29 (ESAB) | EN ISO 16834-A-G 69 4 M Mn3Ni1CrMo | X | 42.039.36 | 18
135 | 1,0 | OK AristoRod 69 (ESAB) | EN ISO 16834-A-G 69 4 M Mn3Ni1CrMo | X | 42.039.33 | 18
135 | 1,0 | CASTOMag 45257 | EN ISO 16834-A-G 69 4 M Mn3Ni1CrMo | X | 42.024.08 | 15 | Tylko TEST
135 | 1,0 | Böhler X 70 - IG (Böhler) | EN ISO 16834-A-G 69 5 M Mn3Ni1CrMo | X | 42.132.77 | 18
135 | 1,2 | Böhler X 90 - IG (Böhler) | EN ISO 16834-A-G 89 6 M Mn4Ni2CrMo | X | 42.014.23 | 18 | nieaktualny DB
141 | 2.4 | Elgatig 135 (Elga) | EN ISO 16834: W 69 4 Mn3Ni1CrMo | X |  | 5 | BRAK CE nie zamawiać
141 | 2.4 | ER 100 S-G (CEWELD) | EN ISO 16834: W 69 4 Mn3Ni1CrMo | X |  | 5
136 | 1.2 | FILARC PZ 6111 (ESAB) | EN ISO 17632-A-T 46 2 1Ni R M 3 H10 | X | 42.105.06 | 16
138 | 1.2 | Fluxofil M42 (Oerlikon) | EN ISO 18276-A-T 69 4 Mn2NiCrMo M M 1 H5 | X | 42.098.24 | 16 | nieaktualny DB
138 | 1.2 | Fluxofil M42 (Oerlikon) | EN ISO 18276-A-T 69 4 Mn2NiCrMo M M 1 H5 | X | 42.098.24 | 200 | nieaktualny DB
138 | 1,2 | Böhler X70 L-MC / diamondspark 700 MC (Böhler) | EN ISO 18276-A-T 69 6 Mn2NiCrMo M M21 1 H5 | X | 42.014.58 | 250
138 | 1.2 | Böhler 700 T-MC (Böhler) | EN ISO 18276-A-T 69 6 Mn2NiCrMo M M 2 H5 | X | 42.052.13 | 250
138 | 1.2 | FILEUR AMC 15 (FILEUR) | EN ISO 18276-A-T 69 6 Mn2NiCrMo M M 2 H5 | X | 42.052.13 | 250
138 | 1.2 | EnDOTec DO*257 (Castolin Eutectic) | EN ISO 18276-A-T 69 6 Mn2NiCrMo M M 2 H5 | X | 42.024.13 | 15 | Tylko TEST
138 | 1,2 | IMT M NiMoCr | EN ISO 18276-A-T 69 4 Mn2NiCrMo M M 1 H5 | X |  | 18 | Tylko TEST
131 | 1,0 | Avesta 308L-SI/MVR-Si (AVESTA) | EN ISO 14343-A-G 19 9 L Si | X | 43.007.01 | 15 | nieaktualny DB
131 | 1,0 | OK Autrod 308LSi | EN ISO 14343-A-G 19 9 L Si | X | 43.039.01 | 15
141 | 2,0 | OK Tigrod 308L Si (ESAB) | EN ISO 14343-A-W 19 9 L Si | X | 43.039.11 | 5
141 | 1,6; 2,0 | Avesta 308L-SI/MVR-Si (AVESTA) | EN ISO 14343-A-W 19 9 L Si | X | 43.007.01 | 5 | nieaktualny DB
141 | 1,0 | Avesta 316L-SI/SKR-Si (AVESTA) | EN ISO 14343-A-W 19 12 3 L Si | X | 43.007.02 | 15 | nieaktualny DB
131 | 1,0 | Thermanit GE-316 L Si (Thermanit) | EN ISO 14343-A-G 19 12 3 L Si | X | 43.132.10 | 15
131 | 1,0 | Avesta 309L-Si (Avesta) | EN ISO 14343-A-G 23 12 2 L Si | X | 43.007.04 | 15 | nieaktualny DB
131 | 1,0 | OK Autrod 309LSi (ESAB) | EN ISO 14343-A-G 23 12 L Si | X | 43.039.16 | 15
141 | 2,0 | OK Tigrod 309LSi (ESAB) | EN ISO 14343-A-W 23 12 2 L Si | X | 43.039.17 | 5
141 | 2,0 | Avesta 309L-Si (Avesta) | EN ISO 14343-A-W 23 12 2 L Si | X | 43.007.04 | 5 | nieaktualny DB
141 | 2,0 | AVESTA P5 (Avesta) | EN ISO 14343-A-W 23 12 2 L | X | 43.007.09 | 5 | nieaktualny DB
111 | 3,25x350 | AVESTA P5 (Avesta) | EN ISO 3581-A-E 23 12 2 L R | X | 30.014.21 | 4.2 | 115 szt
111 | 2,5x300 | AVESTA P5 (Avesta) | EN ISO 3581-A-E 23 12 2 L R | X | 30.014.21 | 3.5 | 180 szt
111 | 3,25x350 | OK 67.70 (ESAB) | EN ISO 3581-A-E 23 12 2 L R | X | 30.039.05 | 4.3 | 112 szt.
111 | 2,5x300 | OK 67.70 (ESAB) | EN ISO 3581-A-E 23 12 2 L R | X | 30.039.05 | 1.7 | 84 szt.
131 | 1.2 | OK Autrod 5356 (ESAB) | EN ISO 18273-S Al 5356 | X | 61.039.01 | 7
131 | 1.2 | SUPERGLAZE MIG-5356 (LINCOLN) | EN ISO 18273-S Al 5356 | X | 61.163.02 | 7
131 | 1.2 | OK Autrod 4043 (ESAB) | EN ISO 18273-S Al 4043 | X | 61.039.05 | 7
131 | 1.2 | OK Autrod 4047 (ESAB) | EN ISO 18273-S Al 4047 (AlSi12) | X |  | 7
141 | 2,0 | OK Tigrod 4047 (ESAB) | EN ISO 18273-S Al 4047 (AlSi12) | X
141 | 2,0 | OK Tigrod 5356 (ESAB) | EN ISO 18273-S Al 5356 | X | 61.039.02 | 5
141 | 2,0 | SUPERGLAZE TIG-5356 (LINCOLN) | EN ISO 18273-S Al 5356 | X | 61.163.02 | 5
141 | 2.4 | OK Tigrod 4043 (ESAB) | EN ISO 18273-S Al 4043 | X | 61.039.06 | 2.5
111 | 2,5x350 | OK 96.50 (ESAB) | EN ISO 18273-AlSi12 | X |  | 1
111 | 2,5x350 | OK 94.25 (ESAB) | DIN 1733-EL-CuSn7 | X |  | 0.9
111 | 2,5x300 | OK NI-CL (OK 92.18) (ESAB) | EN ISO 1071-E C Ni-Cl 3 | X |  | 0.8
111 | 2,5x300 | OK NiFe-Cl (OK 92.60) (ESAB) | EN ISO 1071-E C NiFe-1 3 | X |  | 0.8
111 | 2,5x300 | UTP 85-FN (UTP) | EN ISO 1071-E C NiFe-1 3
111 | 3,25x350 | UTP 85-FN (UTP) | EN ISO 1071-E C NiFe-1 3
141 | 2,0 | UTP A 80 M (UTP) | EN ISO 18274-S Ni 4060 (NiCu30Mn3Ti) |  |  | 5
141 | 2,0 | CastoTig 45751 W | EN 14640-S Cu 6560 (CuSi3Mn1) |  |  | 5
135 | 1 | OK AristoRod 13.12 (ESAB) | EN ISO 21952-B-G 55 M 1CM3 | X |  | 18
141 | 2 | OK Tigrod 13.12 (ESAB) | EN ISO 21952-B-W 55 1CM3 | X |  | 5
135 | 1 | OK Autrod 13.91 (ESAB) | EN 14700 - S Fe 8 | X |  | 15
135 | 1 | OK Autrod 13.90 (ESAB) | EN 14700 - S Z Fe 2 |  |  | 15

## Bohler 700 T MC
Böhler 700 T-MC (Böhler)
heat number | date of receive
numer wytopu | data przyjęcia
623912 | 10-12-2015
591412
610412
591712
622812 | 23-12-2015
639112 | 15-04-2016
651512 | 01-08-2016 | 498 kg | reklamowano
661012 | 05-10-2016 | 497 kg | do reklamacji
620812 | 10-10-2016 | 320 kg
620812 | 26.10.2016 | 128 kg
620812 | 02.12.2016 | 320 kg
675412 | 17.01.2017 | 500 kg
683512 | 06.03.2017 | 500 kg
693212 | 08.06.2017 | 1000 kg
716812 | 19.10.2017 | 1000 kg
721312 | 22.05.2018 | 500 kg
753612 | 11.07.2018 | 176 kg
771112 | 14.12.2018 | 250 kg | 500
782012 | 19.04.2019 | 160 kg
809812 | 2020-04-17 | 250 kg
871012 | 2020-09-30 | 250 kg

## Fileur AMC 15
FILEUR AMC 15 (FILEUR)
heat number | date of receive
numer wytopu | data przyjęcia
569312
542512
538612
530612

## Fluxofil M42
l
Fluxofil M42 (Oerlikon)
| heat number | date of receive | sprawdził
| numer wytopu | data przyjęcia
C4438
C4678
95149
9110005651
912006509
912006031
912006135
913006879
913007107
915001108
914001007
914007409
913006839
912006134
912005821
911005560
911005651
911005603
95216
C4267
C4232
88012366
| 915001157 | 04-10-2016
| 3416001284 | 04-10-2016
| 914007291 | 20.06.2018
3418001584
3418001526
| C3FC202103 | 2021.01.13 | SL
| C3FC202108 | 2021.02.02 | SL
| M1FC214068 | 2021.06.08 | SL

## Elgatig 135
Elgatig 135 (Elga)
heat number | date of receive | checked by
numer wytopu | data przyjęcia | sprawdził
802800
89648
442
89648 KU0042041
509508
1719310 | 2021.01.13 | SL

## OK Aristod 69
F
OK AristoRod 69 (ESAB)
| heat number | date of receive
| numer wytopu | data przyjęcia
| PV547476376B | 09.12.2015
PV517019500B
PV412051582B
PV314446568B
PV304043426B
PV246795343B
PV228041229B
PV221037892B
PV128028135B
PV044414368B
PV011056781B
PV536027804B
PV316446064B
PV314446568B
PV220435844B
PV221037892B
PV236043424B
PV129028136B
PV045414370B
| PV611027800B | 20.04.2016
| PV654027802B | 07.07.2016 | 180 kg
| PV627039920B | 29.07.2016 | 180 kg
| PV636043374B | 06.10.2016 | 108 kg
| PV639043374B | 10.10.2016 | 180 kg
| PV641490535B | 20.12.2016 | 160 kg
| PV649048843B | 02.01.2017 | 72 kg
| PVR09494149B | 10.03.2017 | 112 kg
| PVR13052616B | 12.04.2017 | 54 kg
| PVR22052618B | 13.06.2017
| PVR13052616B | 04.06.2017 | 90 kg
| PVR24052618B | 02.08.2017 | 72kg
| PVR26497040B | 02.08.2017
| PVR40052613B | 09.11.2017
| PVR42059158B | 13.11.2017 | 18 kg | 108 kg
| PVR49060813B | 18.01.2017
| PVS10063854B | 15.03.2018 | 129 kg
| PVS09063854B | nie było drutu jest cert.
| PVS19013208B | 21.05.2018 | 18 kg
| PVS30016532B | 20.08.20108
| PVS35415788B | 21.09.2018
| PVS37314408B | 22.10.2018 | 180 kg
| PVS37016535B | 14.10.2018
| PVS36313552B | 08.02.2019
| PVS43588502B | 09.02.2019
| PVT10320031B | 19.04.2019
| PVT13315999B | 24.05.2019 | 42 kg
| PVT15021083B | 03.06.2019
| PVT19021080B | 31.07.2020
| PVT27016537B | 07.08.2019
| PVT27026897B | 2019-09-10
| PVT35026887B | 2019-09-19
PVT40021082B
PVT47033156B
| PVT17019556B | 2020-01-30
| PVT50031766B | 2020-01-30
| PVU21041258B | 18 09 2020
| PVV18320032B | 09.07.2021

## Bohler X 70-IG
Böhler X 70 - IG (Böhler)
heat number | date of receive | checked by
numer wytopu | data przyjęcia | sprawdził
760138
971880
912480
746787
711357
711354
707876
676503
625082
711354
105339 | 2021.01.13 | SL
105849 | 2021.06.08 | SL

## OK Tigrod 12.64
OK Tigrod 12.64 (ESAB)
heat number | date of receive
numer wytopu | data przyjęcia
PV324819024
PV308044280
PV109759327
PV835702907
PV945722427
PV412843955
PV339824977
PV304038397
PV508871914
PV505871713
PV342834627
PV330824623
PV308044280
PV220783550
PV109759327
PV108759327
PV946722428
PV828697233
PV545898433 | 20.04.2016
PVR07534228 | 13.06.2017
PVR28545320 | 29.10.2017
PVR39552718 | 29.10.2017
PVR40054998 | 18.01.2018
PVR27540981 | 18.01.2018
PVR26545320 | 26.01.2018
PVR49556598 | 26.01.2018
PVR30546088 | 26.01.2018
PVS49594983 | 2019-08-27 | 20 kg
PVU03623536 | 2020-06-05
PVS43564836 | 2020-06-05
PVU26633828 | 2021-05-04
PVU50645494 | 27/10/2021

## OK Autrod 12.64
OK Autrod 12.64 (ESAB)
heat number | date of receive
numer wytopu | data przyjęcia
PV224798930
PV148782634
PV145782636
PV140777824
PV137032192
PV042912120
PV137030409
PV119764794
PV118764794
PV117764775
PV111763208
GT443187712
PV049755001
PV018739172
PV026744129
PV945722428
PV836702907
PV742670195
PV712652294
PV903711677
PVR19052373 | 13.06.2017 | 180 kg
PVT49033838
PVU45645491
PVV25664675 | 09.07.2021

## Filarc PZ6111
FILARC PZ 6111 (ESAB)
heat number | date of receive
numer wytopu | data przyjęcia
PV5051073
PV3390858
PV4190422
PV3060124
PV2360802
PV2040084
PV0270587
PV9491252
PV1140353
PV7180632
PVS150242 | 04.05.2018
PVV030044

## OK Autrod 309LSi
OK Autrod 309LSi (ESAB)
heat number | date of receive
numer wytopu | data przyjęcia
PV5355726640

## Bohler X 90-IG
Böhler X 90 - IG (Böhler)
heat number | date of receive
numer wytopu | data przyjęcia
239756
104793 | 2021-09-28

## OK Aristorod 13.29
OK Aristorod 13.29 (Esab)
heat number | date of receive
numer wytopu | data przyjęcia
PV944056782B
PV906042298B
PV828042299B
PV725025530B

## Avesta 308L-SI MVR-Si
Avesta 308L-SI/MVR-Si (AVESTA)
heat number | date of receive
numer wytopu | data przyjęcia
97520
97584
101830
101400
100927
100197
849
6639
100529
102589 | 15.12.2016 | 15 kg

## OK Autrod 308LSi
OK Autrod 308LSi (ESAB)
heat number | date of receive
numer wytopu | data przyjęcia
PVU035573050 | 2020.02.10
PVU165579000.pdf | 2020.09.25

## OK Tigrod 308L Si
OK Tigrod 308L Si (ESAB)
heat number | date of receive
numer wytopu | data przyjęcia
PVS208720931 | 22.06.2018 | 15kg
PVS445531400 | 07.12.2018
PVU035573050 | 10.02.2020

## Avesta 316L-SI SKR-Si
Avesta 316L-SI/SKR-Si (AVESTA)
heat number | date of receive
numer wytopu | data przyjęcia
136

## Thermanit GE-316 L Si
Thermanit GE-316 L Si (Thermanit)
heat number | date of receive
numer wytopu | data przyjęcia
100282

## Avesta 309L-Si
Avesta 309L-Si (Avesta)
heat number | date of receive
numer wytopu | data przyjęcia
101088
101540
101339
102577

## AVESTA P5
Avesta P5 (AVESTA)
heat number | date of receive
numer wytopu | data przyjęcia
101720
100533
6686
97918
98156
2133932
2133073
2131126
2132926
2131538
2132308
5066
4711
4561
4350
4157
4035
3834
3773
3611
3429
2894
2732
2586
2334
2894
1967
2133017
4955
4653
4750
4560
4203
4033
3927
3530
2174
1550
1600
1216
1636
1179
2134508
2135649
2137195
2137314 | 08.11.2016
2137372 | 08.11.2016
1002307 | 05.12.2016 | 10kg
2137797 | 02.01.2017 | 10kg
102307 | 01.03.2017 | 20 kg
2137993 | 01.03.2017 | 10,4 kg
103467 | 01.18.2018

## OK Tigrod 309LSi
OK Tigrod 309LSi (ESAB)
heat number | date of receive
numer wytopu | data przyjęcia
PVR307723790 | 08.02.2018

## OK 67.70
OK 67.70 (ESAB)
heat number | date of receive
numer wytopu | data przyjęcia
SB641125 | 22.02.2017
SB645379 | 22.03.2017
SBR04002 | 05.05.2017 | 5 opk
SBR13022 | 14.06.2017 | 1 opak
SBR17114 | 03.08.2017 | 7 opak
SBR17109 | 03.08.2017 | 6 opak
SBR25030 | 06.09.2017 | 10 kg
SBR31144 | 09.11.2017 | 2 opak
SBR33022 | 31.01.2018 | 2 opak
SBR47079 | 19.02.2018 | 3 opak
SBS01081 | 19.04.2018 | 4 opak
SBS01032 | 08.05.2018 | 3 opak
SBS23040 | 20.08.2018 | 2 opak
SBS22130 | 30.08.2018 | 2 opak
SBS33132 | 08.10.2018 | 2 opak
SBS35053 | 26.10.2018 | 2 opak
SBS37111 | 14.12.2018
SBS42066 | 08.02.2019
SBS49167 | 20.02.2019
SBT12133 | 10.05.2019 | 2 opak
SBT11281 | 13.06.2019 | 2 opak
SBT08015 | 13.08.2019 | 4 kart
SBT24259 | 2019-09-18 | 2 opak
SBT15155 | 2019-10-09 | 4 opak
SBT39065 | 2019-11-18 | 2 opak
SBT40139 | 2020-02-21 | 3 opak
SBT43129 | 2020-02-21 | 3 opak
SBU10095 | 2020-05-04 | 2 opak
SBU16058 | 2020-08-03 | 4 opak
SBU3310145 | 2020-09-16 | 2 opak
SBU3510243 | 2020-11-19 | 2 opak
SBU3910149 | 2021-05-04 | 2 opak
SBV0910004
SBV2310367 | 01 12 2021

## OK Ni-Cl (OK 92.18)
OK NiFe-Cl (OK 92.60) (ESAB)
heat number | date of receive
numer wytopu | data przyjęcia
SB530017
SB628160

## OK NiFe-Cl (OK 92.60)
OK NiFe-Cl (OK 92.60) (ESAB)
heat number | date of receive
numer wytopu | data przyjęcia
SB414244
SB604130
SB609079 | 22.02.2017
SUB3410217
SVB1210911

## OK 94.25
OK 94.25 (ESAB)
heat number | date of receive
numer wytopu | data przyjęcia
SB302211

## OK 96.50
OK 96.50 (ESAB)
heat number | date of receive
numer wytopu | data przyjęcia
VT338E9481
VT427E3770

## OK Autrod 5356
OK Autrod 5356 (ESAB)
heat number | date of receive
numer wytopu | data przyjęcia
RB1235103

## SUPERGLAZE MIG-5356
SUPERGLAZE MIG-5356 (LINCOLN)
heat number | date of receive
numer wytopu | data przyjęcia
5015

## OK Autrod 4043
OK Autrod 4043 (ESAB)
heat number | date of receive
numer wytopu | data przyjęcia
RB15380321

## OK Tigrod 5356
OK Tigrod 5356 (ESAB)
heat number | date of receive
numer wytopu | data przyjęcia
181524R120
RB19130150 | 03 06 2019
RB21201485 | 15.12.2021

## SUPERGLAZE TIG-5356
SUPERGLAZE TIG-5356 (LINCOLN)
heat number | date of receive
numer wytopu | data przyjęcia
34014

## OK Tigrod 4043
OK Tigrod 4043 (ESAB)
heat number | date of receive
numer wytopu | data przyjęcia
RB15382439

## OK AristoRod 13.12
OK AristoRod 13.12 (ESAB)
heat number | date of receive
numer wytopu | data przyjęcia
PV650037012B
PV149022432B

## OK Tigrod 13.12
OK Tigrod 13.12 (ESAB)
heat number | date of receive
numer wytopu | data przyjęcia
PV126022432
PV014061179
PV917033779
PV725923510

## OK Autrod 13.91
OK Autrod 13.91 (ESAB)
heat number | date of receive
numer wytopu | data przyjęcia
RG1334153

## zuzycie i ceny
welding proc. acc. EN | diameter [mm] | welding consumables | acc. EN | pack [kg] | zużycie 2014 | cena za [kg] | dostawca | zużycie 2015 | cena za [kg] | dostawca | zużycie 2016 | nowa cena 2016
metoda spaw. wg EN | średnica [mm] | drut spawalniczy | wg. EN | opakowanie [kg] | [kg] |  |  | [kg] |  |  | [kg]
135 | 1,0; 1,2 | OK Autrod 12.64 (ESAB) | EN ISO 14341-A-G 46 4 M 4 Si1 | 18 |  |  |  |  | 7.2 | EKOD |  | 9.3
135 | 1,0; 1,2 | OK Autrod 12.64 (ESAB) | EN ISO 14341-A-G 46 4 M 4 Si1 | 18 | 160 | 8.63 | ROTOR | 90 | 8.63 | ROTOR
135 | 1,0 | EMK 8 (Böhler) | EN ISO 14341-A-G 46 4 M 4 Si1 | 18 |  |  |  |  | 7.98 | VELTECH
141 | 1,6; 2,0; 2,4 | OK Tigrod 12.64 (ESAB) | EN ISO 636-A: W4Si1 | 5 |  |  |  |  | 13.7 | EKOD |  | 14.92
141 | 1,6; 2,0; 2,4 | OK Tigrod 12.64 (ESAB) | EN ISO 636-A: W4Si1 | 5 | 30 | 18.87 | ROTOR | 25 | 18.87 | ROTOR
135 | 1,0 | OK Aristorod 13.29 (ESAB) | EN ISO 16834-A-G 69 4 M Mn3Ni1CrMo | 18
135 | 1,0 | OK AristoRod 69 (ESAB) | EN ISO 16834-A-G 69 4 M Mn3Ni1CrMo | 18 |  |  |  | 288 | 14.94 | EKOD |  | 14.94
135 | 1,0 | OK AristoRod 69 (ESAB) | EN ISO 16834-A-G 69 4 M Mn3Ni1CrMo | 18 | 1026 | 19.62 | ROTOR | 540 | 19.62 | ROTOR
135 | 1,0 | Böhler X 70 - IG (Böhler) | EN ISO 16834-A-G 69 5 M Mn3Ni1CrMo | 18 |  |  | ROTOR
135 | 1,2 | Böhler X 90 - IG (Böhler) | EN ISO 16834-A-G 89 6 M Mn4Ni2CrMo | 18 |  |  | ROTOR
141 | 2.4 | Elgatig 135 (Elga) | EN ISO 16834: W 69 4 Mn3Ni1CrMo | 5 |  |  |  | 10 | 23.37 | EKOD
141 | 2.4 | Elgatig 135 (Elga) | EN ISO 16834: W 69 4 Mn3Ni1CrMo | 5 | 30 | 26.68 | ROTOR | 30 | 26.68 | ROTOR
136 | 1.2 | FILARC PZ 6111 (ESAB) | EN ISO 17632-A-T 46 2 1Ni R M 3 H10 | 16 |  |  |  |  | 13.22 | EKOD |  | 17.72
136 | 1.2 | FILARC PZ 6111 (ESAB) | EN ISO 17632-A-T 46 2 1Ni R M 3 H10 | 16 | 160 | 27.72 | ROTOR | 160 | 27.72 | ROTOR
138 | 1.2 | Fluxofil M42 (Oerlikon) | EN ISO 18276-A-T 69 4 Mn2NiCrMo M M 1 H5 | 16 |  |  |  |  | 22 | EKOD |  | 28.76
138 | 1.2 | Fluxofil M42 (Oerlikon) | EN ISO 18276-A-T 69 4 Mn2NiCrMo M M 1 H5 | 16 | 240 | 25.06 | ROTOR | 240 | 25.06 | ROTOR
138 | 1.2 | Fluxofil M42 (Oerlikon) | EN ISO 18276-A-T 69 4 Mn2NiCrMo M M 1 H5 | 200 |  | 26.65 | ROTOR
138 | 1.2 | Böhler 700 T-MC (Böhler) | EN ISO 18276-A-T 69 4 Mn2NiCrMo M M 2 H5 | 250 | 2500 | 5.28 | VELTECH | 3000 | 5.28 | VELTECH
138 | 1.2 | FILEUR AMC 15 (FILEUR) | EN ISO 18276-A-T 69 6 Mn2NiCrMo M M 2 H5 | 250 |  | 5.28 | VELTECH
131 | 1,0 | Avesta 308L-SI/MVR-Si (AVESTA) | EN ISO 14343-A-G 19 9 L Si | 15 |  |  | ROTOR |  |  |  |  | 35.66
131 | 1,0 | OK Autrod 308LSi | EN ISO 14343-A-G 19 9 L Si | 15 |  |  |  |  | 25.1 | EKOD |  | 26.62
141 | 2,0 | OK Tigrod 308L Si (ESAB) | EN ISO 14343-A-W 19 9 L Si | 5 |  |  | EKOD |  | 35 | EKOD |  | 27.64
141 | 1,6; 2,0 | Avesta 308L-SI/MVR-Si (AVESTA) | EN ISO 14343-A-W 19 9 L Si | 5 | 10 | 51.76 | ROTOR | 10 | 51.76 | ROTOR |  | 36.17
141 | 1,0 | Avesta 316L-SI/SKR-Si (AVESTA) | EN ISO 14343-A-W 19 12 3 L Si | 15 | [7 empty] | 45.61
131 | 1,0 | Thermanit GE-316 L Si (Thermanit) | EN ISO 14343-A-G 19 12 3 L Si | 15
| 1,0 | Avesta 309L-Si (Avesta) | EN ISO 14343-G-W 23 12 2 L Si | 15
131 | 1,0 | OK Autrod 309LSi (ESAB) | EN ISO 14343-A-G 23 12 L Si | 15 |  |  |  | 15 | 38.86 | ROTOR |  | 32.19
141 | 2,0 | OK Tigrod 309LSi (ESAB) | EN ISO 14343-A-W 23 12 2 L Si | 5 |  |  | EKOD |  | 31 | EKOD |  | 32.52
141 | 2,0 | Avesta 309L-Si (Avesta) | EN ISO 14343-A-W 23 12 2 L Si | 5 |  |  |  | 10 | 80.47 | ROTOR
141 | 2,0 | AVESTA P5 (Avesta) | EN ISO 14343-A-W 23 12 2 L | 5 | 25 | 80.47 | ROTOR | 10 | 80.47 | ROTOR |  | 80
111 | 3,25x350 | AVESTA P5 (Avesta) | EN ISO 3581-A-E 23 12 2 L R | 4.1 | 82 | 81.47 | ROTOR | 98 | 81.47 | ROTOR |  | 79.54
111 | 2,5x300 | AVESTA P5 (Avesta) | EN ISO 3581-A-E 23 12 2 L R | 3.5 |  |  |  |  | 84.12 | EKOD |  | 84.12
111 | 2,5x300 | AVESTA P5 (Avesta) | EN ISO 3581-A-E 23 12 2 L R | 3.5 | 131.45 | 91 | ROTOR | 147 | 91 | ROTOR
111 | 3,25x350 | OK 67.70 (ESAB) | EN ISO 3581-A-E 23 12 2 L R | 1.7 |  |  | EKOD |  | 38.91 | EKOD |  | 41.5
111 | 2,5x300 | OK 67.70 (ESAB) | EN ISO 3581-A-E 23 12 2 L R | 4.3 |  |  | EKOD |  | 42.61 | EKOD |  | 45.91
131 | 1.2 | OK Autrod 5356 (ESAB) | EN ISO 18273-S Al 5356 | 7 |  |  | ROTOR
131 | 1.2 | SUPERGLAZE MIG-5356 (LINCOLN) | EN ISO 18273-S Al 5356 | 7 |  |  | ROTOR
131 | 1.2 | OK Autrod 4043 (ESAB) | EN ISO 18273-S Al 4043 | 7 |  |  | EKOD | 7 | 35.88 | EKOD
141 | 2,0 | OK Tigrod 5356 (ESAB) | EN ISO 18273-S Al 5356 | 2.5
141 | 2,0 | SUPERGLAZE TIG-5356 (LINCOLN) | EN ISO 18273-S Al 5356 | 5 |  |  | ROTOR
141 | 2.4 | OK Tigrod 4043 (ESAB) | EN ISO 18273-S Al 4043 | 2.5 |  |  | EKOD | 2.5 | 34.61 | EKOD
111 | 2,5x350 | OK 96.50 (ESAB) | EN ISO 18273-AlSi12 | 1 |  |  | ROTOR
111 | 2,5x350 | OK 94.25 (ESAB) | DIN 1733-EL-CuSn7 | 0.9 |  |  | ROTOR
111 | 2,5x300 | OK NiFe-Cl (OK 92.60) (ESAB) | EN ISO 1071-E C NiFe-1 3 | 0.8 |  |  | ROTOR
111 | 2,5x300 | UTP 85-FN (UTP) | EN ISO 1071-E C NiFe-1 3
111 | 3,25x350 | UTP 85-FN (UTP) | EN ISO 1071-E C NiFe-1 3
141 | 2,0 | UTP A 80 M (UTP) | EN ISO 18274-S NI 4060 | 5
141 | 2,0 | CastoTig 45751 W | EN 146640- S Cu Al. | 5
135 | 1 | OK AristoRod 13.12 (ESAB) | EN ISO 21952-B-G 55 M 1CM3 | 18
141 | 2 | OK Tigrod 13.12 (ESAB) | EN ISO 21952-B-W 55 1CM3 | 5
135 | 1 | OK Autrod 13.91 (ESAB) | EN 14700 - S Fe 8 | 15
135 | 1 | OK Autrod 13.90 (ESAB) | EN 14700 - S Z Fe 2 | 15
[5 empty] | 4394.45 | 121123.86 |  | 4682.5 | 120867.015
rodzaj drutu | PROSZKOWY
LITY
ELEKTRODA OTULONA
|  | kurs euro | 4.36
| ROTOR | Janusz Ekstowicz | +58 623 14 42 w. | januszekstowicz@rotor.pl
| EKOD | Dorota Hinca | +58 6236118 w.14 | dorota@ekod.com.pl
| VELTECH | Konrat Matolicz | +48 58 7422983 | konrad@veltech.eu
| CEWELD | CERTILAS |  | sales@certilas.nl

## OK Autrod 4047
OK Autrod 4047 (ESAB)
heat number | date of receive
numer wytopu | data przyjęcia
RB16250704 | 23-09-2016
RB19110127 | 03-06-2019

## IMT M NiMoCr
IMT M NiMoCr (IMT)
heat number | date of receive
numer wytopu | data przyjęcia
666312 | 03.11.2016 | TEST

## naprawy-co do czego
NAPRAWY SPAWANIEM-CO DO CZEGO
| materiał naprawiany | uwagi
OK Autrod 12.64 (ESAB) | S 235 (SS1312); S 355 (SS2132; SS2134); S420; odlew 340 550W; P460; S 460
OK Tigrod 12.64 (ESAB)
OK Aristorod 13.29 (ESAB) | S 690 ( WELDIOX 700, Dilimax 700 itp.); S 700 MC (Domex 700; Strenx 700); S 650 MC (Domex 650; Strenx 650); E 470 (SS2142; Ovako 280); odlewy DCAB 600 i DCAB500 | podgrzewać przed spwaniem, konsultować
OK AristoRod 69 (ESAB)
Böhler X 70 - IG (Böhler)
Elgatig 135 (Elga)
Avesta 308L-SI/MVR-Si (AVESTA) | spawanie stali nierdzewnych 1.4301 (SS2333); 1.4306; 1.4541; 1.4550
OK Autrod 308LSi
OK Tigrod 308L Si (ESAB)
Avesta 308L-SI/MVR-Si (AVESTA)
OK Autrod 309LSi (ESAB) | łączenie stali "czarnej" z nierdzewną np. 1.4301 + S355, spawanie stali kwasoodpornych | spawanie stali niewiadomego pochodzenia po konsultacji
OK Tigrod 309LSi (ESAB)
Avesta 309L-Si (Avesta)
AVESTA P5 (Avesta)
OK 67.70 (ESAB)
OK Autrod 5356 (ESAB) | spawanie, napwanie aluminium: AlMg1 (EN AW 5005) do AlMg5(EN AW 5056 - PA20); AlMg4Mn (3.3545); AlMgSi1 ; AlZn4,5Mg1 (PA47); (EN AW 6082-PA4); (EN AW 7075) | odbarwienie w strefie spoiny po anodyzowaniu, tródna obóbka mechaniczna, starzenie 205C / 6 H
OK Tigrod 5356 (ESAB)
SUPERGLAZE MIG-5356 (LINCOLN)
SUPERGLAZE TIG-5356 (LINCOLN)
OK Autrod 4043 (ESAB) | spawanie, napwanie aluminium: AlMgSi0,5 (EN AW 6063), AlMgSi1, AlMg1SiCu (PA 45); G-AlSi6Cu4; EN AC-42100 | odbarwienie w strefie spoiny po anodyzowaniu, łatwa obóbka mechaniczna, starzenie 205C / 6 H, błyszczący
OK Tigrod 4043 (ESAB)
OK 96.50 (ESAB) | spawanie aluminium: AlMg6 do AlMg7; AlSi9 do AlSi 12;
OK Ni-Cl (OK 92.18) (ESAB) | spawanie żeliwa szarego sferoidalnego i szarego na zimno np.: GGG 20(GJS 200-15) do GGG30 (GJS 300-15) | młotkwanie spoiny, miękkie spoiwo
OK NiFe-Cl (OK 92.60) (ESAB) | spawanie żeliwa szarego sferoidalnego na zimno np.: GGG 40 (GJS 400-15) do GGG60 (GJS 600-3); SS0727- GJS 500-7); łaczenie żeliwa ze stalą "czarną" | młotkwanie spoiny, tródno obrabialne gwinty
UTP 85-FN (UTP)
OK 94.25 (ESAB) | elektroda do spawanie miedzi i jej stopów (mosiądz, brąz cynowy) opaz łączenie ich ze stalą czarną, opcjonalnie do napraw żeliwa na zimno - spoina nieobrabialna mechanicznie
UTP A 80 M (UTP) | do spawania stopów niklu zawierających do 30 % miedzi Cu np.: 2.4360 NiCu30Fe; 2.4375 (NiCu30Al); odporny na korozję w agresywnych środowiskach oraz do łączenia stopów niklu z miedzię, stali "czarnej" z miedzią, stali czarnej z miedzioniklu. G-CuNi30; CW352H; CW403J; CW500L;
CastoTig 45751 W | do lutospawania stopów miedzi z cynkiem (mosiądzu), miedzi krzemowej, napraw mosiądzu aluminiowych, lutospwania cienkich blach ocynkowanych, naprawy blach żaroodpornch do 400 C. | napwanie powierzchni łożysk, twardy i odpprny na korozje
OK AristoRod 13.12 (ESAB) | drut do spawanie stali odpornych na pełzanie (kotłowych);do 450 C. 25CrMo4; 13CrMo4-5, G17CrMo5-5.
OK Tigrod 13.12 (ESAB)
OK Autrod 13.90 (ESAB) | napawanie utwardzające do 56 HRC w gazie M21 po trzech warstwach (mnie wyszło że 67 HRC po 3 warstwach), UWAGA ODPRYSKUJĄCY ŻUŻEL. | trudna obóbka mechaniczna, zalecane szlifowanie, powierzchnia spoiny spękana na lini wtopienia

## EnDOTec DO 257
EnDOTec DO 257 (Castolin Eutectic)
heat number | date of receive
numer wytopu | data przyjęcia
661012 | 25.01.2017 | test

## ER 100 S-G
ER 100 S-G (CEWELD)
heat number | date of receive
numer wytopu | data przyjęcia
16102 | 03.02.2016 | test
14053 | 23 03 2017 | 15 kg
16102 | 27.04.2017 | 30 kg
17024 | 20.06.2018 | 15 kg
19031 | 2019-10-07 | 30 kg
1614250 | 2020-05-14
2595328 | 2020-10-07 | 50 kg

## EMK 8
EMK 8 (Böhler)
heat number | date of receive
numer wytopu | data przyjęcia
548764 | 29.05.2017 | 18 kg
658685 | 17.01.2017 | 180 kg
19146 | 2019-11-08
767390 | 2019-11-08

## OK Tigrod 13.08
OK Tigrod 13.08 | (ESAB)
heat number | date of receive
numer wytopu | data przyjęcia
PV04063089S | 13.02.2018

## Böhler X70 L-MC
Böhler X70 L-MC (Böhler) | (Böhler)
heat number | date of receive
numer wytopu | data przyjęcia
2307383 | 10.05.2018 | 16 kg
2307166 | 03.08.2018 | 250 kg
2307515 | 03.08.2018 | 250 kg
2307885 | 06.11.2018 | 500 kg
2307935 | 17.04.2019 | 250 kg
2308208 | 17.04.2019 | 80 kg
2308164 | 17.04.2019 | 112 kg
2308281 | 09.08.2019 | 160 kg
2308106 | 2020-01-15 | 160 kg
2308854 | 2020-05-05 | 250 kg
2308137 | 2020-09-15 | 250 kg
2308612 | 21 09 2020
2309060 | 29 09 2020
911312 | 2021-05-07
896812 | 2021-05-07
946612

## co od kogo zamawiamy
Marka | Nazwa handlowa | uwagi | dostawca | kontakt | tel.
ESAB | OK AristoRod 69 |  | EKOD | dorota@ekod.com.pl | +58 6236118 w.14 | UWAGA !!! NIE KUPUJEMY ŻADNYCH ZAMIENNIKÓW TYLKO TO CO WYSPECYFIKOWANE Nie kupujemy ELGATIG 135 bo nie ma znaku CE - zmiana na ER 100 S-G. Böhler X70 L-MC (Böhler) to zamiennik do spawanie ręcznego oraz do robota Fluxofil M42 - nie zamawiamy już Fluxofil M42. OK 67.70 to zamiannik dla elektrod AVESTAS P5 - nie zamawiamy już elektrod AVESTA P5. EMK8 to zamiennik dla OK Autrod 12.64 - nie zamawiamy już OK Autrod 12.64. OK Tigrod 308L Si to zamiennik dla Avesta 308L-SI/MVR-Si - nie kupujemy już Avesta 308L-SI/MVR-Si.
ESAB | FILARC PZ 6111 |  | EKOD | dorota@ekod.com.pl | +58 6236118 w.14
ESAB | OK Tigrod 12.64 |  | EKOD | dorota@ekod.com.pl | +58 6236118 w.14
ESAB | OK 67.70 | zamiast AVESTA P5 elektrody | EKOD | dorota@ekod.com.pl | +58 6236118 w.14
ESAB | OK NI-CL (OK 92.18) |  | EKOD | dorota@ekod.com.pl | +58 6236118 w.14
ESAB | OK NiFe-Cl (OK 92.60) (ESAB) |  | EKOD | dorota@ekod.com.pl | +58 6236118 w.14
ESAB | OK Autrod 5356 |  | EKOD | dorota@ekod.com.pl | +58 6236118 w.14
ESAB | OK Tigrod 5356 |  | EKOD | dorota@ekod.com.pl | +58 6236118 w.14
ESAB | OK Autrod 4043 |  | EKOD | dorota@ekod.com.pl | +58 6236118 w.14
ESAB | OK Tigrod 4043 |  | EKOD | dorota@ekod.com.pl | +58 6236118 w.14
AVETSA | AVESTA P5 | do TIG'a czyli fi 2 mm | EKOD | dorota@ekod.com.pl | +58 6236118 w.14
ESAB | OK Tigrod 308L Si | zamiast Avesta 308L-SI/MVR-Si | EKOD | dorota@ekod.com.pl | +58 6236118 w.14
Böhler | EMK 8 | zamiast OK Autrod 12.64 | VELTECH | konrad@veltech.eu | +48 58 7422983
Böhler | Böhler X70 L-MC (Böhler) | zamiast Fluxofil M42; Böhler 700 T-MC (Böhler) | VELTECH | konrad@veltech.eu | +48 58 7422983
CEWELD | ER 100 S-G | zamiast Elgatig 135 | CERTILAS | sales@certilas.nl | 0031-(0) 263030080

## OK Tigrod 4047
OK Tigrod 4047 (ESAB) | (Böhler)
heat number | date of receive
numer wytopu | data przyjęcia
RB19110127 | 03 06 2019